## Sheet1
Muestra | Fecha lote | % alginato | peso eppendorf (mg) | peso muestra (mg) |  |  |  | pérdida de peso (%) fraccion de agua en peso |  |  |  | EWC (forma A) | EWC (forma B) | media peso húmedo (mg) | media peso seco (mg) | Volumen húmedo (uL)
|  |  |  | tiempo + 0h | tiempo + 24h | tiempo + 30h | tiempo + 48h
1 | 2021-05-27 | 1 | 1081.3 | 136.81 | 4.2 | 3.75 | 3.47 | 96.93005 | 97.25897 | 97.46364 | 133.34 | 38.42651 | 0.9746364 | 167.9167 | 4.35 | 250
2 | 2021-05-27 | 1 | 1091.24 | 154.92 | 5.18 | 4.81 | 4.55 | 96.65634 | 96.89517 | 97.063 | 150.37 | 33.04835 | 0.97063
3 | 2021-05-27 | 1 | 1079.6 | 153.51 | 4.49 | 4.3 | 3.87 | 97.07511 | 97.19888 | 97.47899 | 149.64 | 38.66667 | 0.9747899
4 | 2021-05-31 | 1 | 1083.35 | 180.21 | 5.19 | 4.8 | 4.37 | 97.12003 | 97.33644 | 97.57505 | 175.84 | 40.23799 | 0.9757505
5 | 2021-05-31 | 1 | 1083.52 | 203.5 | 5.94 | 5.57 | 5.14 | 97.08108 | 97.2629 | 97.4742 | 198.36 | 38.59144 | 0.974742
6 | 2021-05-31 | 1 | 1073.08 | 178.55 | 5.12 | 5.01 | 4.7 | 97.13246 | 97.19406 | 97.36768 | 173.85 | 36.98936 | 0.9736768
97.40376
[14 empty] | ug alginato/uL de microesferas | 17.4
CONDICIONES: VACIO A 70ºc |  |  | 1251.63 | 178.55 |  | 0.55
bliscan,, bca y ninhidrina
puede que el crosslink con el calcio haya aumentado la cantidad de peso de microesfera que hay (porque no es 100% alginato porque estan los iones entrecruzando)
[5 empty] | 37.66005 | gramos agua/gr de alginato | 2.483206 |  | 0.9740376 | gramos agua/gr de alginato
[5 empty] | EWC microesferas | 3766.005 | % |  | EWC microesferas | 97.40376 | %
|  |  | tiempo + 0h | 136.81 | 154.92 | 153.51 | 180.21 | 203.5 | 178.55
|  |  | tiempo + 24h | 4.2 | 5.18 | 4.49 | 5.19 | 5.94 | 5.12
|  |  | tiempo + 30h | 3.75 | 4.81 | 4.3 | 4.8 | 5.57 | 5.01
|  |  | tiempo + 48h | 3.47 | 4.55 | 3.87 | 4.37 | 5.14 | 4.7
ecw forma a
la de sandra
ewc forma b
paper carpeta peso seco
EMG 1300, Polymeric coated particles |  | #REF!
Note on F8: [Comentario encadenado] Su versión de Excel le permite leer este comentario encadenado; sin embargo, las ediciones que se apliquen se quitarán si el archivo se abre en una versión más reciente de Excel. Más información: https://go.microsoft.com/fwlink/?linkid=870924 Comentario: He usado aquí un peso de eppendorf de 1072,53 mg porque con el eppendorf que tenía me salía negativo. Eso es poque pesé mal se ve el eppendorf en el caso 6. Se volverá a pesar tras el experimento para asegurarnos de los pesos o se exluirá la medida Respuesta: ya está solucionado restándole la diferencia de peso extra que le habíamos dado al eppendorf
Note on J23: [Comentario encadenado] Su versión de Excel le permite leer este comentario encadenado; sin embargo, las ediciones que se apliquen se quitarán si el archivo se abre en una versión más reciente de Excel. Más información: https://go.microsoft.com/fwlink/?linkid=870924 Comentario: He usado aquí un peso de eppendorf de 1072,53 mg porque con el eppendorf que tenía me salía negativo. Eso es poque pesé mal se ve el eppendorf en el caso 6. Se volverá a pesar tras el experimento para asegurarnos de los pesos o se exluirá la medida Respuesta: ya está solucionado restándole la diferencia de peso extra que le habíamos dado al eppendorf