## Introducción. Guía Básica
GUÍA BÁSICA Rutina para el cálculo y dimensionado de secciones de madera y sus uniones basado en la aplicación del CTE DB-SE M 2019 |  |  |  | Héctor García Carda ETSA - UPV Grado en Fundamentos de la Arquitectura 2021-2022 |  | Este Excel ha sido revisado exhaustivamente para poder proporcionar todos los resultados correctamente. No obstante, es posible que se encuentre algún error en la formulación, por lo que se agradecería contactar con el siguiente correo e informar de los fallos encontrados: hecgarc3@arq.upv.es. Es responsabilidad del usuario el uso que se pueda dar a esta herramienta.
Esta guía resumen del siguiente Excel tiene como objetivo aclarar el uso del mismo en las tres páginas principales del archivo: - Valores de cálculo - Comprobación secciones - Comprobación uniones Las otras páginas del Excel están destinadas a la referencia y cálculo de las páginas principales, así que se recomienda encarecidamente no modificarlas y solamente analizarlas con un objetivo de interés particular. Para los usuarios del archivo, se ha realizado una leyenda de colores para facilitar el uso del mismo. |  |  |  |  | Información Básica para el usuario:
[5 empty] | Tipos de madera aserrada: - Coníferas y chopo: C14, C16, C18, C20, C22, C24, C27, C30, C35, C 40, C45 y C50. - Frondosas: D18, D24, D30, D35, D40, D50, D60 y D70. |  | Tipos de madera laminada encolada: - Madera laminada encolada homogénea: GL24h, GL28h, GL32h y GL36h. - Madera laminada encolada heterogénea: GL24c, GL28c, GL32c y GL36c.
Clase de uso 1: el elemento estructural está a cubierto, protegido de la intemperie y no expuesto a la humedad. En estas condiciones la madera maciza tiene un contenido de humedad menor que el 20%. Ejemplos: vigas o pilares en el interior de edificios Clase de uso 2: el elemento estructural está a cubierto y protegido de la intemperie, pero debido a las condiciones ambientales, se puede dar ocasionalmente un contenido de humedad de la madera mayor que el 20 % en parte o en la totalidad del elemento estructural. Ejemplos: estructuras de piscinas cubiertas o lugares de poca ventilación y humedad elevada. Clase de uso 3: el elemento estructural se encuentra al descubierto, no en contacto con el suelo.
| Títulos | Sub títulos | Celdas a rellenar por el usuario
Valores de cálculo El objetivo de esta página es establecer las bases con las que se va a realizar las siguientes comprobaciones. Por ello, se deberá definir los siguientes apartados: - Identificación de la madera y clase de servicio - Dimensiones de la pieza considerada (sección rectangular) - Esfuerzos que afectan a la sección dependiendo de su peso propio, sobrecarga de uso, nieve y viento.
Comprobación secciones Esta página realiza la comprobación de la sección definida en la página anterior frente a las tensiones normales a la fibra, las tensiones tangenciales y las tensiones perpendiculares a la fibra. Se puede observar las diferentes resistencias aportadas dependiendo de la clase de duración de la carga, la tensión de cálculo comparada y el índice de agotamiento de las comprobaciones. En esta página, los únicos valores que deben modificarse son: - El momento flector considerado a la hora de comprobar la tracción perpendicular a la fibra. - El radio medio de la pieza. - El coeficiente kc. - La longitud eficaz considerada en la comprobación a compresión perpendicular. |  |  |  |  | Clases de duración de la carga
Permanente: >10 años. Ejemplos: peso propio. Larga: 6 meses - 10 años. Ejemplos: estructuras provisionales. Media: 1 semana - 6 meses. Ejemplos: sobrecarga uso, nieve altitud > 1000 msnm. Corta: <1 semana. Ejemplos: viento, nieve altitud < 1000 msnm. Instántanea: Ejemplo: sismo.
Comprobación uniones En este apartado, los usuarios podrán diseñar y comprobar las uniones de las secciones. La página está compartimentada en las siguientes uniones: clavos lisos, grapas, pernos, tirafondos y pasadores. Se puede comprobar que muchas casillas están comentadas para ofrecer información sobre las dimensiones, calidades y caracteristicas más comunes de las uniones. Cada unión tiene unas celdas a modificar individualmente, pero es necesario tener en cuenta las celdas superiores para determinar ciertos parámetros: - El esfuerzo de carga lateral (Fax,Ed) de la unión. - El esfuerzo de carga axial (Fax,Ed) de la unión. - La duración de la carga asociada a los esfuerzos anteriormente descritos.
Información Técnica de las uniones:
Consultar la página de Información Técnica para determinar todos los datos acerca de las distancias recomendadas, mínimas y máximas de las uniones. En la página de Comprobación uniones también hay esquemas aclaratorios de los conceptos tratados que el usuario puede consultar.

## Info. Técnica Uniones
GUÍA TÉCNICA Información varia sobre diseño de uniones y sus características (CTE DB-SE M 2019)
Clavos | Grapas | Pernos | Tirafondos | Pasadores
MADERA-MADERA
TABLERO-MADERA
ACERO-MADERA

## Valores de cálculo
[10 empty] | Esfuerzos Paralelos a la Fibra |  |  |  |  | Esfuerzos Perpendiculares a la Fibra
IDENTIFICACIÓN MADERA |  | GLh24, CLASE 3 |  |  | DIMENSIONES PIEZA |  |  | CARGAS PARA COMBINACIONES |  | N (compresión) | N (tracción) | My | Mz | V | N (compresión)
Resistencia (característica) en N/mm² |  |  |  |  | Ancho | 200 |  | Permanente | Q | 111.1111
Flexión | fm,k | 24 |  |  | Canto | 400 |  | Sobrecarga Uso | U
Tracción paralela | ft,0,k | 16.5 | [5 empty] | Nieve | N | 133.333333
Tracción perpendicular. | ft,90,k | 0.4 | [5 empty] | Viento 1 | V1
Compresión paralela | fc,0,k | 24 | [5 empty] | Viento 2 | V2
Compresión perpendicular | fc,90,k | 2.7
Cortante | fv,k | 2.7 | [7 empty] | Esfuerzos Paralelos a la Fibra |  |  |  |  | Esfuerzos Perpendiculares a la Fibra
Rigidez, en kN/mm² | [7 empty] | COMBINACIONES ELU |  | N (compresión) | N (tracción) | My | Mz | V | N (compresión)
Módulo de elasticidad paralelo medio | E0,medio | 11.6 |  |  |  |  | PERMANENTE | C1 | 1,35Q | 149.999985 | 0 | 0 | 0 | 0 | 0
Módulo de elasticidad paralelo 50-percentíl | E0,k | 9.4 |  |  |  |  | MEDIA | C2 | 1,35Q + 1,5U + (1,5 × 0,5)N | 250 | 0 | 0 | 0 | 0 | 0
Módulo de elasticidad perpendicular medio | E90,medio | 0.39 |  |  |  |  | CORTA | C3 | 1,35Q + (1,5 × 0,7)U + 1,5N | 349.9999845 | 0 | 0 | 0 | 0 | 0
Módulo transversal medio | Gmedio | 0.72 |  |  |  |  | CORTA | C4 | 1,35Q + 1,5U + (1,5 × 0,5)N + (1,5 × 0,5)V1 | 250 | 0 | 0 | 0 | 0 | 0
Densidad, en kg/m3 | [6 empty] | CORTA | C5 | 1,35Q + 1,5U + (1,5 × 0,5)N + (1,5 × 0,5)V2 | 250 | 0 | 0 | 0 | 0 | 0
Densidad característica | ρk | 380 |  |  |  |  | CORTA | C6 | 1,35Q + (1,5 × 0,7)U + 1,5N + (1,5 × 0,5)V1 | 349.9999845 | 0 | 0 | 0 | 0 | 0
Densidad media | ρmedio | 0 |  |  |  |  | CORTA | C7 | 1,35Q + (1,5 × 0,7)U + 1,5N + (1,5 × 0,5)V2 | 349.9999845 | 0 | 0 | 0 | 0 | 0
[7 empty] | CORTA | C8 | 1,35Q + (1,5 × 0,7)U + (1,5 × 0,5)N + 1,5V1 | 250 | 0 | 0 | 0 | 0 | 0
IDENTIFICACIÓN COEFICIENTES | [6 empty] | CORTA | C9 | 1,35Q + (1,5 × 0,7)U + (1,5 × 0,5)N + 1,5V2 | 250 | 0 | 0 | 0 | 0 | 0
C. PARCIALES SEGURIDAD ΦM |  | 1.25
VALORES kmod |  | PERMANENTE | LARGA | MEDIA | CORTA | INSTANTÁNEA
|  | 0.5 | 0.55 | 0.65 | 0.7 | 0.9
C. MINORACIÓN kcr |  | 0.67
FACTOR km |  | 0.7 | [6 empty] | Valores máximos | 349.9999845 | 0 | 0 | 0 | 0 | 0
FACTOR kh |  | 1.04138 | [6 empty] | Combinaciones asociadas | C3 | C1 | C1 | C1 | C1 | C1
VALORES DE CÁLCULO |  | PERMANENTE | LARGA | MEDIA | CORTA | INSTANTÁNEA
Resistencia (característica) en N/mm²
Flexión | fm,k | 9.997246 | 10.99697 | 12.99642 | 13.99614 | 17.99504
Tracción paralela | ft,0,k | 6.873106 | 7.560417 | 8.935038 | 9.622349 | 12.37159
Tracción perpendicular. | ft,90,k | 0.16 | 0.176 | 0.208 | 0.224 | 0.288
Compresión paralela | fc,0,k | 9.6 | 10.56 | 12.48 | 13.44 | 17.28
Compresión perpendicular | fc,90,k | 1.08 | 1.188 | 1.404 | 1.512 | 1.944
Cortante | fv,k | 1.08 | 1.188 | 1.404 | 1.512 | 1.944
Rigidez, en kN/mm²
Módulo de elasticidad paralelo medio | E0,medio | 4.64 | 5.104 | 6.032 | 6.496 | 8.352
Módulo de elasticidad paralelo 50-percentíl | E0,k | 3.76 | 4.136 | 4.888 | 5.264 | 6.768
Módulo de elasticidad perpendicular medio | E90,medio | 0.156 | 0.1716 | 0.2028 | 0.2184 | 0.2808
Módulo transversal medio | Gmedio | 0.288 | 0.3168 | 0.3744 | 0.4032 | 0.5184
Densidad, en kg/m3
Densidad característica | ρk | 152 | 167.2 | 197.6 | 212.8 | 273.6
Densidad media | ρmedio | 0 | 0 | 0 | 0 | 0
NORMAS DE IDENTIFICACIÓN MADERA:
TIPO DE MADERA, CLASE DE SERVICIO
Note on F2: Se analizan secciones rectuangulares
Note on L2: ATENCIÓN Una hipótesis de carga solamente puede tener un esfuerzo Axil asociado, no dos a la vez.
Note on M2: ATENCIÓN Una hipótesis de carga solamente puede tener un esfuerzo Axil asociado, no dos a la vez.
Note on A20: CTE DB-SE M 2019 Tabla 2.3 Coeficientes parciales de seguridad para el material
Note on A21: CTE DB-SE M 2019 Tabla 2.4 Factor de modificación (por duración de la carga y clase de servicio)
Note on A23: CTE DB-SE M 2019 6.1.8 Factor modificador del ancho de la pieza en comprobación de cortante
Note on A24: CTE DB-SE M 2019 6.1.7 Factor que tiene en cuenta el efecto de redistribución de tensiones y la falta de homogeneidad del material
Note on A25: CTE DB-SE M 2019 2.2.1.2 Factor de altura

## Comprobación secciones
FLEXIÓN ESVIADA Y COMBINACIONES DE INDICES DE AGOTAMIENTO CORTANTE |  | COMPRESIÓN PERPENDICULAR | [5 empty] | TRACCIÓN PERPENDICULAR
km | 0.7 | kc | 1 | 1 |  |  |  | Mf | 2
|  | lef | 150 | 1.25 |  |  |  | r | 600
bef | 134 | Aef | 30000 | 1.5 |  |  |  | kvol aplicado | 0.7924466
|  |  |  | 1.75 |  |  |  | Vol (m³) | 0.032
kvol | 0.7924466
| Documento Básico SE Madera 2019 6.1.5 | [6 empty] | Documento Básico SE Madera 2019 6.4.4
C1 | Esfuerzos Paralelos a la Fibra |  |  |  |  | Esfuerzos Perpendiculares a la Fibra
PERMANENTE | N (compresión) | N (tracción) | My | Mz | V | N (compresión)
| 149.999985 | 0 | 0 | 0 | 0 | 0
| Tensiones de cálculo |  |  | Resistencias de la madera
| σt,0,d | 0 |  | Tracción para. | ft,0,k | 6.873106
| σc,0,d | 1.875 |  | Compresión para. | fc,0,k | 9.6
| σm,d | 0 |  | Flexión | fm,k | 9.997246
| σm,y,d | 0
| σm,z,d | 0
| τd,max | 0 |  | Cortante | fv,k | 1.08
| σt,90,d | 0.0625 |  | Tracción perp. | ft,90,k | 0.1267915
| σc,90,d | 0 |  | Compr. perp. | fc,90,k | 1.08
| Indices de agotamiento |  |  | Sumatorio indices de agotamiento
| Tracción para. | 0 | CUMPLE | I.A. Paralela a la fibra |  | 0.1953125 | CUMPLE
| Compresión para. | 0.1953125 | CUMPLE
| Flexión Y | 0 | CUMPLE
| Flexión Z | 0 | CUMPLE
| Cortante | 0 | CUMPLE | I.A. Tangente a la fibra |  | 0 | CUMPLE
| Tracción perp. | 0.3520967 | CUMPLE | I.A. Perp. a la fibra |  | 0.3520967 | CUMPLE
| Compr. perp. | 0 | CUMPLE
Indices de agotamiento (combinaciones)
| Flexión esviada |  | Combinación tracción + flexión |  | Combinación compresión + flexión |  | Comb. Cortante + tracción perp.
| 1era Cond. | 2da Cond. | 1era Cond. | 2da Cond. | 1era Cond. | 2da Cond.
| 0 | 0 | 0 | 0 | 0.03814697 | 0.03814697 | 0.6220425
C2 | Esfuerzos Paralelos a la Fibra |  |  |  |  | Esfuerzos Perpendiculares a la Fibra
MEDIA | N (compresión) | N (tracción) | My | Mz | V | N (compresión)
| 250 | 0 | 0 | 0 | 0 | 0
| Tensiones de cálculo |  |  | Resistencias de la madera
| σt,0,d | 0 |  | Tracción para. | ft,0,k | 8.935038
| σc,0,d | 3.125 |  | Compresión para. | fc,0,k | 12.48
| σm,d | 0 |  | Flexión | fm,k
| σm,y,d | 0 |  |  |  | 12.99642
| σm,z,d | 0
| τd,max | 0 |  | Cortante | fv,k | 1.404
| σt,90,d | 0.0625 |  | Tracción perp. | ft,90,k | 0.208
| σc,90,d | 0 |  | Compr. perp. | fc,90,k | 1.404
| Indices de agotamiento |  |  | Sumatorio indices de agotamiento
| Tracción para. | 0 | CUMPLE | I.A. Paralela a la fibra |  | 0.2504006 | CUMPLE
| Compresión para. | 0.2504006 | CUMPLE
| Flexión Y | 0 | CUMPLE
| Flexión Z | 0 | CUMPLE
| Cortante | 0 | CUMPLE | I.A. Tangente a la fibra |  | 0 | CUMPLE
| Tracción perp. | 0.2146291 | CUMPLE | I.A. Perp. a la fibra |  | 0.2146291 | CUMPLE
| Compr. perp. | 0 | CUMPLE
Indices de agotamiento (combinaciones)
| Flexión esviada |  | Combinación tracción + flexión |  | Combinación compresión + flexión |  | Comb. Cortante + tracción perp.
| 1era Cond. | 2da Cond. | 1era Cond. | 2da Cond. | 1era Cond. | 2da Cond.
| 0 | 0 | 0 | 0 | 0.06270047 | 0.06270047 | 0.3791811
C3 | Esfuerzos Paralelos a la Fibra |  |  |  |  | Esfuerzos Perpendiculares a la Fibra
CORTA | N (compresión) | N (tracción) | My | Mz | V | N (compresión)
| 349.9999845 | 0 | 0 | 0 | 0 | 0
| Tensiones de cálculo |  |  | Resistencias de la madera
| σt,0,d | 0 |  | Tracción para. | ft,0,k | 9.622349
| σc,0,d | 4.375 |  | Compresión para. | fc,0,k | 13.44
| σm,d | 0 |  | Flexión | fm,k
| σm,y,d | 0 |  |  |  | 13.99614
| σm,z,d | 0
| τd,max | 0 |  | Cortante | fv,k | 1.512
| σt,90,d | 0.0625 |  | Tracción perp. | ft,90,k | 0.224
| σc,90,d | 0 |  | Compr. perp. | fc,90,k | 1.512
| Indices de agotamiento |  |  | Sumatorio indices de agotamiento
| Tracción para. | 0 | CUMPLE | I.A. Paralela a la fibra |  | 0.3255208 | CUMPLE
| Compresión para. | 0.3255208 | CUMPLE
| Flexión Y | 0 | CUMPLE
| Flexión Z | 0 | CUMPLE
| Cortante | 0 | CUMPLE | I.A. Tangente a la fibra |  | 0 | CUMPLE
| Tracción perp. | 0.1992985 | CUMPLE | I.A. Perp. a la fibra |  | 0.1992985 | CUMPLE
| Compr. perp. | 0 | CUMPLE
Indices de agotamiento (combinaciones)
| Flexión esviada |  | Combinación tracción + flexión |  | Combinación compresión + flexión |  | Comb. Cortante + tracción perp.
| 1era Cond. | 2da Cond. | 1era Cond. | 2da Cond. | 1era Cond. | 2da Cond.
| 0 | 0 | 0 | 0 | 0.1059638 | 0.1059638 | 0.3520967
C4 | Esfuerzos Paralelos a la Fibra |  |  |  |  | Esfuerzos Perpendiculares a la Fibra
CORTA | N (compresión) | N (tracción) | My | Mz | V | N (compresión)
| 250 | 0 | 0 | 0 | 0 | 0
| Tensiones de cálculo |  |  | Resistencias de la madera
| σt,0,d | 0 |  | Tracción para. | ft,0,k | 9.622349
| σc,0,d | 3.125 |  | Compresión para. | fc,0,k | 13.44
| σm,d | 0 |  | Flexión | fm,k
| σm,y,d | 0 |  |  |  | 13.99614
| σm,z,d | 0
| τd,max | 0 |  | Cortante | fv,k | 1.512
| σt,90,d | 0.0625 |  | Tracción perp. | ft,90,k | 0.224
| σc,90,d | 0 |  | Compr. perp. | fc,90,k | 1.512
| Indices de agotamiento |  |  | Sumatorio indices de agotamiento
| Tracción para. | 0 | CUMPLE | I.A. Paralela a la fibra |  | 0.2325149 | CUMPLE
| Compresión para. | 0.2325149 | CUMPLE
| Flexión Y | 0 | CUMPLE
| Flexión Z | 0 | CUMPLE
| Cortante | 0 | CUMPLE | I.A. Tangente a la fibra |  | 0 | CUMPLE
| Tracción perp. | 0.1992985 | CUMPLE | I.A. Perp. a la fibra |  | 0.1992985 | CUMPLE
| Compr. perp. | 0 | CUMPLE
Indices de agotamiento (combinaciones)
| Flexión esviada |  | Combinación tracción + flexión |  | Combinación compresión + flexión |  | Comb. Cortante + tracción perp.
| 1era Cond. | 2da Cond. | 1era Cond. | 2da Cond. | 1era Cond. | 2da Cond.
| 0 | 0 | 0 | 0 | 0.05406316 | 0.05406316 | 0.3520967
C5 | Esfuerzos Paralelos a la Fibra |  |  |  |  | Esfuerzos Perpendiculares a la Fibra
CORTA | N (compresión) | N (tracción) | My | Mz | V | N (compresión)
| 250 | 0 | 0 | 0 | 0 | 0
| Tensiones de cálculo |  |  | Resistencias de la madera
| σt,0,d | 0 |  | Tracción para. | ft,0,k | 9.622349
| σc,0,d | 3.125 |  | Compresión para. | fc,0,k | 13.44
| σm,d | 0 |  | Flexión | fm,k
| σm,y,d | 0 |  |  |  | 13.99614
| σm,z,d | 0
| τd,max | 0 |  | Cortante | fv,k | 1.512
| σt,90,d | 0.0625 |  | Tracción perp. | ft,90,k | 0.224
| σc,90,d | 0 |  | Compr. perp. | fc,90,k | 1.512
| Indices de agotamiento |  |  | Sumatorio indices de agotamiento
| Tracción para. | 0 | CUMPLE | I.A. Paralela a la fibra |  | 0.2325149 | CUMPLE
| Compresión para. | 0.2325149 | CUMPLE
| Flexión Y | 0 | CUMPLE
| Flexión Z | 0 | CUMPLE
| Cortante | 0 | CUMPLE | I.A. Tangente a la fibra |  | 0 | CUMPLE
| Tracción perp. | 0.1992985 | CUMPLE | I.A. Perp. a la fibra |  | 0.1992985 | CUMPLE
| Compr. perp. | 0 | CUMPLE
Indices de agotamiento (combinaciones)
| Flexión esviada |  | Combinación tracción + flexión |  | Combinación compresión + flexión |  | Comb. Cortante + tracción perp.
| 1era Cond. | 2da Cond. | 1era Cond. | 2da Cond. | 1era Cond. | 2da Cond.
| 0 | 0 | 0 | 0 | 0.05406316 | 0.05406316 | 0.3520967
C6 | Esfuerzos Paralelos a la Fibra |  |  |  |  | Esfuerzos Perpendiculares a la Fibra
CORTA | N (compresión) | N (tracción) | My | Mz | V | N (compresión)
| 349.9999845 | 0 | 0 | 0 | 0 | 0
| Tensiones de cálculo |  |  | Resistencias de la madera
| σt,0,d | 0 |  | Tracción para. | ft,0,k | 9.622349
| σc,0,d | 4.375 |  | Compresión para. | fc,0,k | 13.44
| σm,d | 0 |  | Flexión | fm,k
| σm,y,d | 0 |  |  |  | 13.99614
| σm,z,d | 0
| τd,max | 0 |  | Cortante | fv,k | 1.512
| σt,90,d | 0.0625 |  | Tracción perp. | ft,90,k | 0.224
| σc,90,d | 0 |  | Compr. perp. | fc,90,k | 1.512
| Indices de agotamiento |  |  | Sumatorio indices de agotamiento
| Tracción para. | 0 | CUMPLE | I.A. Paralela a la fibra |  | 0.3255208 | CUMPLE
| Compresión para. | 0.3255208 | CUMPLE
| Flexión Y | 0 | CUMPLE
| Flexión Z | 0 | CUMPLE
| Cortante | 0 | CUMPLE | I.A. Tangente a la fibra |  | 0 | CUMPLE
| Tracción perp. | 0.1992985 | CUMPLE | I.A. Perp. a la fibra |  | 0.1992985 | CUMPLE
| Compr. perp. | 0 | CUMPLE
Indices de agotamiento (combinaciones)
| Flexión esviada |  | Combinación tracción + flexión |  | Combinación compresión + flexión |  | Comb. Cortante + tracción perp.
| 1era Cond. | 2da Cond. | 1era Cond. | 2da Cond. | 1era Cond. | 2da Cond.
| 0 | 0 | 0 | 0 | 0.1059638 | 0.1059638 | 0.3520967
C7 | Esfuerzos Paralelos a la Fibra |  |  |  |  | Esfuerzos Perpendiculares a la Fibra
CORTA | N (compresión) | N (tracción) | My | Mz | V | N (compresión)
| 349.9999845 | 0 | 0 | 0 | 0 | 0
| Tensiones de cálculo |  |  | Resistencias de la madera
| σt,0,d | 0 |  | Tracción para. | ft,0,k | 9.622349
| σc,0,d | 4.375 |  | Compresión para. | fc,0,k | 13.44
| σm,d | 0 |  | Flexión | fm,k
| σm,y,d | 0 |  |  |  | 13.99614
| σm,z,d | 0
| τd,max | 0 |  | Cortante | fv,k | 1.512
| σt,90,d | 0.0625 |  | Tracción perp. | ft,90,k | 0.224
| σc,90,d | 0 |  | Compr. perp. | fc,90,k | 1.512
| Indices de agotamiento |  |  | Sumatorio indices de agotamiento
| Tracción para. | 0 | CUMPLE | I.A. Paralela a la fibra |  | 0.3255208 | CUMPLE
| Compresión para. | 0.3255208 | CUMPLE
| Flexión Y | 0 | CUMPLE
| Flexión Z | 0 | CUMPLE
| Cortante | 0 | CUMPLE | I.A. Tangente a la fibra |  | 0 | CUMPLE
| Tracción perp. | 0.2790179 | CUMPLE | I.A. Perp. a la fibra |  | 0.2790179 | CUMPLE
| Compr. perp. | 0 | CUMPLE
Indices de agotamiento (combinaciones)
| Flexión esviada |  | Combinación tracción + flexión |  | Combinación compresión + flexión |  | Comb. Cortante + tracción perp.
| 1era Cond. | 2da Cond. | 1era Cond. | 2da Cond. | 1era Cond. | 2da Cond.
| 0 | 0 | 0 | 0 | 0.1059638 | 0.1059638 | 0.3520967
C8 | Esfuerzos Paralelos a la Fibra |  |  |  |  | Esfuerzos Perpendiculares a la Fibra
CORTA | N (compresión) | N (tracción) | My | Mz | V | N (compresión)
| 250 | 0 | 0 | 0 | 0 | 0
| Tensiones de cálculo |  |  | Resistencias de la madera
| σt,0,d | 0 |  | Tracción para. | ft,0,k | 9.622349
| σc,0,d | 3.125 |  | Compresión para. | fc,0,k | 13.44
| σm,d | 0 |  | Flexión | fm,k
| σm,y,d | 0 |  |  |  | 13.99614
| σm,z,d | 0
| τd,max | 0 |  | Cortante | fv,k | 1.512
| σt,90,d | 0.0625 |  | Tracción perp. | ft,90,k | 0.224
| σc,90,d | 0 |  | Compr. perp. | fc,90,k | 1.512
| Indices de agotamiento |  |  | Sumatorio indices de agotamiento
| Tracción para. | 0 | CUMPLE | I.A. Paralela a la fibra |  | 0.2325149 | CUMPLE
| Compresión para. | 0.2325149 | CUMPLE
| Flexión Y | 0 | CUMPLE
| Flexión Z | 0 | CUMPLE
| Cortante | 0 | CUMPLE | I.A. Tangente a la fibra |  | 0 | CUMPLE
| Tracción perp. | 0.1992985 | CUMPLE | I.A. Perp. a la fibra |  | 0.1992985 | CUMPLE
| Compr. perp. | 0 | CUMPLE
Indices de agotamiento (combinaciones)
| Flexión esviada |  | Combinación tracción + flexión |  | Combinación compresión + flexión |  | Comb. Cortante + tracción perp.
| 1era Cond. | 2da Cond. | 1era Cond. | 2da Cond. | 1era Cond. | 2da Cond.
| 0 | 0 | 0 | 0 | 0.05406316 | 0.05406316 | 0.3520967
C9 | Esfuerzos Paralelos a la Fibra |  |  |  |  | Esfuerzos Perpendiculares a la Fibra
CORTA | N (compresión) | N (tracción) | My | Mz | V | N (compresión)
| 250 | 0 | 0 | 0 | 0 | 0
| Tensiones de cálculo |  |  | Resistencias de la madera
| σt,0,d | 0 |  | Tracción para. | ft,0,k | 9.622349
| σc,0,d | 3.125 |  | Compresión para. | fc,0,k | 13.44
| σm,d | 0 |  | Flexión | fm,k
| σm,y,d | 0 |  |  |  | 13.99614
| σm,z,d | 0
| τd,max | 0 |  | Cortante | fv,k | 1.512
| σt,90,d | 0.0625 |  | Tracción perp. | ft,90,k | 0.224
| σc,90,d | 0 |  | Compr. perp. | fc,90,k | 1.512
| Indices de agotamiento |  |  | Sumatorio indices de agotamiento
| Tracción para. | 0 | CUMPLE | I.A. Paralela a la fibra |  | 0.2325149 | CUMPLE
| Compresión para. | 0.2325149 | CUMPLE
| Flexión Y | 0 | CUMPLE
| Flexión Z | 0 | CUMPLE
| Cortante | 0 | CUMPLE | I.A. Tangente a la fibra |  | 0 | CUMPLE
| Tracción perp. | 0.1992985 | CUMPLE | I.A. Perp. a la fibra |  | 0.1992985 | CUMPLE
| Compr. perp. | 0 | CUMPLE
Indices de agotamiento (combinaciones)
| Flexión esviada |  | Combinación tracción + flexión |  | Combinación compresión + flexión |  | Comb. Cortante + tracción perp.
| 1era Cond. | 2da Cond. | 1era Cond. | 2da Cond. | 1era Cond. | 2da Cond.
| 0 | 0 | 0 | 0 | 0.05406316 | 0.05406316 | 0.3520967
Note on I2: Solo en el caso de vigas curvas con momentos flectores positivos
Note on D3: CTE DB-SE M 2019 6.1.5 ELECCIÓN COEFICIENTE Caso de durmientes (apoyo continuo) kc=1,25 (madera maciza de coníferas) kc=1,50 (madera laminada encolada de coníferas) Caso de apoyos aislados kc=1,50 (madera maciza de coníferas) kc=1,75 (madera laminada encolada de coníferas) Si no aplica / Todos los demás casos kc=1,00
Note on I3: Momento flector usado para calcular σt,90,d
Note on C4: CTE DB-SE M 2019 6.1.5 Longitud de contacto eficaz en compresión perpendicular a la fibra.
Note on I4: Radio medio de la pieza

## Comprobación uniones
Esfuerzo carga lateral (Fv,Ed) | 77850 |  |  | Carga Lateral | Carga Axial
Esfuerzo carga axial (Fax,Ed) | [5 empty] | Arriaga Martitegui, F., Argüelles Álvarez, R., Esteban, M., Íñiguez, G., & Argüelles Bustillo, R. (2015). Estructuras de madera. Uniones. Madrid: AITIM.
Identificación madera | GLh24, CLASE 3
Tipo de carga | CORTA
VALORES kmod | 0.7
C. PARCIALES SEGURIDAD ΦM | 1.25
COMPROBACIÓN CLAVOS LISOS
Documento Básico SE Madera 2019 8.3.2.1.1
ESPESORES | t1 | 10
| t2 | 180
CARACT. DE LOS CLAVOS | d | 8
| fu | 600
| tpen | 100
| L | 400 |  |  |  | Documento Básico SE Madera 2019 8.3.2.1.2
| a1 | 120
| n1 | 3
| n2 | 3
TABLERO CONTRACHAPADO | pk | 500
UNIONES MADERA-MADERA |  |  | UNIONES TABLERO-MADERA |  |  | UNIONES ACERO-MADERA
Tipo Cortadura |  | Cortadura simple | Tipo Cortadura |  | Cortadura doble | Tipo Cortadura |  | Cortadura doble ¦ P. central acero
Modo Taladro |  | Con taladro previo | Tipo Tablero |  | Tablero contrachapado
Capacidad Carga Lateral |  | 11558.61504 | Capacidad Carga Lateral |  | 23767.65 | Capacidad Carga Lateral |  | 23117.23008
Capacidad Carga Axial |  | 6931.2 | Capacidad Carga Axial |  | 6931.2 | Capacidad Carga Axial |  | 6931.2
Combinación Axil-Lateral |  | 6.735236 | Combinación Axil-Lateral |  | 3.275461 | Combinación Axil-Lateral |  | 3.367618
Capacidad Cortadura |  | 81427.68 | Capacidad Cortadura |  | 162855.36 | Capacidad Cortadura |  | 162855.36
COMPROBACIÓN GRAPAS
Documento Básico SE Madera 2019 8.3.3
ESPESORES | t1 | 100
| t2 | 300
CARACT. DE LAS GRAPAS | d | 2
| fu | 800
| a1 | 90
| L | 300 |  |  |  | Documento Básico SE Madera 2019 8.3.3
| n1 | 4
| n2 | 2
TABLERO CONTRACHAPADO | pk | 500
UNIONES TABLERO-MADERA
Tipo Cortadura |  | Cortadura doble
Tipo Tablero |  | Tablero contrachapado
Capacidad Carga Lateral |  | 7430.573
Capacidad Cortadura |  | 24126.72
COMPROBACIÓN PERNOS | [6 empty] | Documento Básico SE Madera 2019 8.3.4.1.1
ESPESORES | t1 | 100
| t2 | 300
CARACT. DE LOS PERNOS | d | 10 | α1 | 0
| d arandela | 30 | α2 | 0
| fu | 800
| p1 | 80
| p2 | 60
| L | 400
| n1 | 2
| n2 | 1
Documento Básico SE Acero 2008 8.5.1
TABLERO CONTRACHAPADO | pk | 500
CHAPA ACERO | fu | 410
| e1 | 50
| e2 | 30
UNIONES MADERA-MADERA |  |  | UNIONES TABLERO-MADERA |  |  | UNIONES ACERO-MADERA
Tipo Cortadura |  | Cortadura doble | Tipo Cortadura |  | Cortadura simple | Tipo Cortadura |  | Cortadura doble ¦ P. central madera ¦ Placa delgada
|  |  | Tipo Tablero |  | OSB
Capacidad Carga Lateral |  | 15583.68 | Capacidad Carga Lateral |  | 9223.957 | Capacidad Carga Lateral |  | 15583.68
Capacidad Carga Axial |  | 5386.441032 | Capacidad Carga Axial |  | 5386.441032 | Capacidad Carga Axial |  | 5386.441032
Combinación Axil-Lateral |  | 24.95612 | Combinación Axil-Lateral |  | 71.23324 | Combinación Axil-Lateral |  | 24.95612
Capacidad Cortadura |  | 75396 | Capacidad Cortadura |  | 37698 | Capacidad Cortadura |  | 75396
[6 empty] | Capacidad Aplastamiento |  | 1640000
COMPROBACIÓN TIRAFONDOS
ESPESORES | t1 | 100
| t2 | 300
Documento Básico SE Madera 2019 8.3.2.1.1
CARACT. DE LOS TIRAFONDOS | d | 16 | α1 | 0
| fu | 600 | α2 | 0
| lef | 60
| p1 | 60
| p2 | 50
| L | 450
| n1 | 2 |  |  |  |  | Documento Básico SE Madera 2019 8.3.6.2
| n2 | 2
TABLERO CONTRACHAPADO | pk | 500
CHAPA ACERO | fu | 410
| e1 | 50
| e2 | 50
UNIONES MADERA-MADERA |  |  | UNIONES TABLERO-MADERA |  |  | UNIONES ACERO-MADERA
Tipo Cortadura |  | Cortadura doble | Tipo Cortadura |  | Cortadura simple | Tipo Cortadura |  | Cortadura doble ¦ P. central madera ¦ Placa delgada
|  |  | Tipo Tablero |  | Tablero contrachapado
Capacidad Carga Lateral |  | 50280.6 | Capacidad Carga Lateral |  | 29117.89 | Capacidad Carga Lateral |  | 50280.6
Capacidad Carga Axial |  | 15598.65 | Capacidad Carga Axial |  | 15598.65 | Capacidad Carga Axial |  | 15598.65
Combinación Axil-Lateral |  | 2.397267 | Combinación Axil-Lateral |  | 7.148214 | Combinación Axil-Lateral |  | 2.397267
Capacidad Cortadura |  | 289520.64 | Capacidad Cortadura |  | 144760.32 | Capacidad Cortadura |  | 289520.64
[6 empty] | Capacidad Aplastamiento |  | 3956732.8
COMPROBACIÓN PASADORES | [6 empty] | Documento Básico SE Madera 2019 8.3.4.1.1
ESPESORES | t1 | 70
| t2 | 200
CARACT. DE LOS PASADORES | d | 26 | α1 | 0
| fu | 360 | α2 | 0
| p1 | 140
| p2 | 80
| L | 450
| n1 | 2
| n2 | 2
TABLERO CONTRACHAPADO | pk | 500 |  |  |  |  | Documento Básico SE Acero 2008 8.5.1
CHAPA ACERO | fu | 410
| e1 | 50
| e2 | 50
UNIONES MADERA-MADERA |  |  | UNIONES TABLERO-MADERA |  |  | UNIONES ACERO-MADERA
Tipo Cortadura |  | Cortadura doble | Tipo Cortadura |  | Cortadura doble | Tipo Cortadura |  | Cortadura doble ¦ P. central madera ¦ Placa delgada
|  |  | Tipo Tablero |  | OSB
Capacidad Carga Lateral |  | 72458.85 | Capacidad Carga Lateral |  | 66558.18 | Capacidad Carga Lateral |  | 95889.09
Capacidad Cortadura |  | 541041.696 | Capacidad Cortadura |  | 541041.696 | Capacidad Cortadura |  | 541041.696
[6 empty] | Capacidad Aplastamiento |  | 3269066.7
Note on B4: Si se desea modificar, consultar en la pág. Valores de cálculo
Note on A7: CTE DB-SE M Tabla 2.4 Factor de modificación (por duración de la carga y clase de servicio)
Note on A8: CTE DB-SE M Tabla 2.3 Coeficientes parciales de seguridad para el material
Note on A12: Consultar boceto adjunto para determinar espesores.
Note on C15: DIÁMETROS MÁS COMUNES: 2 mm (min) 4 mm 5 mm 6 mm 8 mm (max)
Note on C16: CALIDAD COMÚN 600 N/mm2 (min)
Note on B17: CTE DB-SE M 8.3.2.2 Longitud de penetración en la pieza de punta
Note on B18: Longitud de la unión
Note on B20: Número de clavos alineados paralelos a la fuerza
Note on B21: Número de filas de elementos
Note on I26: DEFINICIONES Placa delgada (t<0,5d) Placa gruesa (t≥d)
Note on A37: Consultar boceto adjunto para determinar espesores.
Note on C40: DIÁMETROS MÁS COMUNES: 1,2 - 2 mm
Note on C41: CALIDAD COMÚN 800 N/mm2 (min)
Note on B43: Longitud de la unión
Note on B44: Número de grapas alineadas paralelas a la fuerza
Note on B45: Número de filas de elementos
Note on A59: Consultar boceto adjunto para determinar espesores.
Note on C62: DIÁMETROS MÁS COMUNES: 6 mm (min) 10 mm 12 mm 16 mm 20 mm 24 mm 30 mm (max)
Note on C63: DIÁMETROS MÁS COMUNES: 60 mm 80 mm 100 mm
Note on C64: CALIDAD COMÚN 600 N/mm2 (min) Las calidades habituales son 6.8, 8.8 y 10.8.
Note on B65: Distancia entre centros de agujeros contiguos (dirección paralela del esfuerzo)
Note on B66: Distancia entre centros de agujeros contiguos (dirección perp. del esfuerzo)
Note on B67: Longitud de la unión
Note on B68: Número de pernos alineados paralelos a la fuerza
Note on B69: Número de filas de elementos
Note on B73: Tensión de rotura del acero de la chapa
Note on B74: Distancia entre centro de un agujero hasta el borde contiguo (dirección paralela al esfuerzo)
Note on B75: Distancia entre centro de un agujero hasta el borde contiguo (dirección perp. al esfuerzo)
Note on I79: DEFINICIONES Placa delgada (t<0,5d) Placa gruesa (t≥d)
Note on A92: Consultar boceto adjunto para determinar espesores.
Note on C95: DIÁMETROS MÁS COMUNES: 6 mm 10 mm 12 mm 16 mm 20 mm 24 mm (max)
Note on C96: CALIDAD COMÚN 400 N/mm2 (min)
Note on B97: Longitud de penetración de la parte roscada en la pieza de la punta
Note on B98: Distancia entre centros de agujeros contiguos (dirección paralela del esfuerzo)
Note on B99: Distancia entre centros de agujeros contiguos (dirección perp. del esfuerzo)
Note on B100: Longitud de la unión
Note on B101: Número de tirafondos alineados paralelos a la fuerza
Note on B102: Número de filas de elementos
Note on B106: Tensión de rotura del acero de la chapa
Note on B107: Distancia entre centro de un agujero hasta el borde contiguo (dirección paralela al esfuerzo)
Note on B108: Distancia entre centro de un agujero hasta el borde contiguo (dirección perp. al esfuerzo)
Note on I112: DEFINICIONES Placa delgada (t<0,5d) Placa gruesa (t≥d)
Note on A125: Consultar boceto adjunto para determinar espesores.
Note on C128: DIÁMETROS MÁS COMUNES: 6 mm (mm) 8 mm 10 mm 12 mm 16 mm 20 mm 24 mm 30 mm (max)
Note on C129: CALIDAD COMÚN 360 N/mm2 410 N/mm2 470 N/mm2
Note on B130: Distancia entre centros de agujeros contiguos (dirección paralela del esfuerzo)
Note on B131: Distancia entre centros de agujeros contiguos (dirección perp. del esfuerzo)
Note on B132: Longitud de la unión
Note on B133: Número de pasadores alineados paralelos a la fuerza
Note on B134: Número de filas de elementos
Note on B138: Tensión de rotura del acero de la chapa
Note on B139: Distancia entre centro de un agujero hasta el borde contiguo (dirección paralela al esfuerzo)
Note on B140: Distancia entre centro de un agujero hasta el borde contiguo (dirección perp. al esfuerzo)
Note on I144: DEFINICIONES Placa delgada (t<0,5d) Placa gruesa (t≥d)

## Coeficientes y kmod (hidden)
Coeficientes parciales de seguridad para el material, ΦM |  | Valores de factor, kmod | [7 empty] | IDENTIFICACIÓN COEFICIENTES | A,1,C | A,1,I | A,1,M | A,1,L | A,1,P | A,2,C | A,2,I | A,2,M | A,2,L | A,2,P | A,3,C | A,3,I | A,3,M | A,3,L | A,3,P | LE,1,C | LE,1,I | LE,1,M | LE,1,L | LE,1,P | LE,2,C | LE,2,I | LE,2,M | LE,2,L | LE,2,P | LE,3,C | LE,3,I | LE,3,M | LE,3,L | LE,3,P
Situaciones persistentes y transitorias: |  | Material | Norma | Clase de servicio | Clase de duración de la carga |  |  |  |  | C. PARCIALES SEGURIDAD | 1.3 | 1.3 | 1.3 | 1.3 | 1.3 | 1.3 | 1.3 | 1.3 | 1.3 | 1.3 | 1.3 | 1.3 | 1.3 | 1.3 | 1.3 | 1.25 | 1.25 | 1.25 | 1.25 | 1.25 | 1.25 | 1.25 | 1.25 | 1.25 | 1.25 | 1.25 | 1.25 | 1.25 | 1.25 | 1.25
Madera aserrada | 1.3 |  |  |  | Permanente | Larga | Media | Corta | Instantánea | V. FACTOR kmod | 0.9 | 1.1 | 0.8 | 0.7 | 0.6 | 0.9 | 1.1 | 0.8 | 0.7 | 0.6 | 0.7 | 0.9 | 0.65 | 0.55 | 0.5 | 0.9 | 1.1 | 0.8 | 0.7 | 0.6 | 0.9 | 1.1 | 0.8 | 0.7 | 0.6 | 0.7 | 0.9 | 0.65 | 0.55 | 0.5
Madera laminada encolada | 1.25 | Madera maciza | UNE-EN 14081-1:2016 | 1 | 0.6 | 0.7 | 0.8 | 0.9 | 1.1 | Coeficiente de minoración kcr | 0.67 | 0.67 | 0.67 | 0.67 | 0.67 | 0.67 | 0.67 | 0.67 | 0.67 | 0.67 | 0.67 | 0.67 | 0.67 | 0.67 | 0.67 | 0.67 | 0.67 | 0.67 | 0.67 | 0.67 | 0.67 | 0.67 | 0.67 | 0.67 | 0.67 | 0.67 | 0.67 | 0.67 | 0.67 | 0.67
|  |  |  | 2 | 0.6 | 0.7 | 0.8 | 0.9 | 1.1 | Factor km | 0.7 | 0.7 | 0.7 | 0.7 | 0.7 | 0.7 | 0.7 | 0.7 | 0.7 | 0.7 | 0.7 | 0.7 | 0.7 | 0.7 | 0.7 | 0.7 | 0.7 | 0.7 | 0.7 | 0.7 | 0.7 | 0.7 | 0.7 | 0.7 | 0.7 | 0.7 | 0.7 | 0.7 | 0.7 | 0.7
|  |  |  | 3 | 0.5 | 0.55 | 0.65 | 0.7 | 0.9
Coeficiente de minoración kcr |  | Madera laminada encolada | UNE-EN 14080:2013 | 1 | 0.6 | 0.7 | 0.8 | 0.9 | 1.1
M. maciza + Laminada encolada | 0.67 |  |  | 2 | 0.6 | 0.7 | 0.8 | 0.9 | 1.1
|  |  |  | 3 | 0.5 | 0.55 | 0.65 | 0.7 | 0.9
Factor heterogeneidad y redistribución de tensiones km
M. maciza + Laminada encolada | 0.7

## Valores c. de la madera (hidden)
Tabla E.1 Madera aserrada. Especies de coníferas y chopo. Valores de las propiedades asociadas a cada Clase Resistente | [13 empty] | IDENTIFICACIÓN MADERA | C14, CLASE 1 | C14, CLASE 2 | C14, CLASE 3 | C16, CLASE 1 | C16, CLASE 2 | C16, CLASE 3 | C18, CLASE 1 | C18, CLASE 2 | C18, CLASE 3 | C20, CLASE 1 | C20, CLASE 2 | C20, CLASE 3 | C22, CLASE 1 | C22, CLASE 2 | C22, CLASE 3 | C24, CLASE 1 | C24, CLASE 2 | C24, CLASE 3 | C27, CLASE 1 | C27, CLASE 2 | C27, CLASE 3 | C30, CLASE 1 | C30, CLASE 2 | C30, CLASE 3 | C35, CLASE 1 | C35, CLASE 2 | C35, CLASE 3 | C40, CLASE 1 | C40, CLASE 2 | C40, CLASE 3 | C45, CLASE 1 | C45, CLASE 2 | C45, CLASE 3 | C50, CLASE 1 | C50, CLASE 2 | C50, CLASE 3 | D18, CLASE 1 | D18, CLASE 2 | D18, CLASE 3 | D24, CLASE 1 | D24, CLASE 2 | D24, CLASE 3 | D30, CLASE 1 | D30, CLASE 2 | D30, CLASE 3 | D35, CLASE 1 | D35, CLASE 2 | D35, CLASE 3 | D40, CLASE 1 | D40, CLASE 2 | D40, CLASE 3 | D50, CLASE 1 | D50, CLASE 2 | D50, CLASE 3 | D60, CLASE 1 | D60, CLASE 2 | D60, CLASE 3 | D70, CLASE 1 | D70, CLASE 2 | D70, CLASE 3 | GLc24, CLASE 1 | GLc24, CLASE 2 | GLc24, CLASE 3 | GLc28, CLASE 1 | GLc28, CLASE 2 | GLc28, CLASE 3 | GLc32, CLASE 1 | GLc32, CLASE 2 | GLc32, CLASE 3 | GLc36, CLASE 1 | GLc36, CLASE 2 | GLc36, CLASE 3 | GLh24, CLASE 1 | GLh24, CLASE 2 | GLh24, CLASE 3 | GLh28, CLASE 1 | GLh28, CLASE 2 | GLh28, CLASE 3 | GLh32, CLASE 1 | GLh32, CLASE 2 | GLh32, CLASE 3 | GLh36, CLASE 1 | GLh36, CLASE 2 | GLh36, CLASE 3
Propiedades |  | Clase resistente | [11 empty] | Resistencia (característica) en N/mm2
|  | C14 | C16 | C18 | C20 | C22 | C24 | C27 | C30 | C35 | C40 | C42 | C50 | Flexión | 14 | 14 | 14 | 16 | 16 | 16 | 18 | 18 | 18 | 20 | 20 | 20 | 22 | 22 | 22 | 24 | 24 | 24 | 27 | 27 | 27 | 30 | 30 | 30 | 35 | 35 | 35 | 40 | 40 | 40 | 45 | 45 | 45 | 50 | 50 | 50 | 18 | 18 | 18 | 24 | 24 | 24 | 30 | 30 | 30 | 35 | 35 | 35 | 40 | 40 | 40 | 50 | 50 | 50 | 60 | 60 | 60 | 70 | 70 | 70 | 24 | 24 | 24 | 28 | 28 | 28 | 32 | 32 | 32 | 36 | 36 | 36 | 24 | 24 | 24 | 28 | 28 | 28 | 32 | 32 | 32 | 36 | 36 | 36
Resistencia (característica) en N/mm2 | [13 empty] | Tracción paralela | 8 | 8 | 8 | 10 | 10 | 10 | 11 | 11 | 11 | 12 | 12 | 12 | 13 | 13 | 13 | 14 | 14 | 14 | 16 | 16 | 16 | 18 | 18 | 18 | 21 | 21 | 21 | 24 | 24 | 24 | 27 | 27 | 27 | 30 | 30 | 30 | 11 | 11 | 11 | 14 | 14 | 14 | 18 | 18 | 18 | 21 | 21 | 21 | 24 | 24 | 24 | 30 | 30 | 30 | 36 | 36 | 36 | 42 | 42 | 42 | 14 | 14 | 14 | 16.5 | 16.5 | 16.5 | 19.5 | 19.5 | 19.5 | 22.5 | 22.5 | 22.5 | 16.5 | 16.5 | 16.5 | 19.5 | 19.5 | 19.5 | 22.5 | 22.5 | 22.5 | 26 | 26 | 26
Flexión | fm,k | 14 | 16 | 18 | 20 | 22 | 24 | 27 | 30 | 35 | 40 | 45 | 50 | Tracción perpendicular. | 0.4 | 0.4 | 0.4 | 0.4 | 0.4 | 0.4 | 0.4 | 0.4 | 0.4 | 0.4 | 0.4 | 0.4 | 0.4 | 0.4 | 0.4 | 0.4 | 0.4 | 0.4 | 0.4 | 0.4 | 0.4 | 0.4 | 0.4 | 0.4 | 0.4 | 0.4 | 0.4 | 0.4 | 0.4 | 0.4 | 0.4 | 0.4 | 0.4 | 0.4 | 0.4 | 0.4 | 0.6 | 0.6 | 0.6 | 0.6 | 0.6 | 0.6 | 0.6 | 0.6 | 0.6 | 0.6 | 0.6 | 0.6 | 0.6 | 0.6 | 0.6 | 0.6 | 0.6 | 0.6 | 0.6 | 0.6 | 0.6 | 0.6 | 0.6 | 0.6 | 0.35 | 0.35 | 0.35 | 0.4 | 0.4 | 0.4 | 0.45 | 0.45 | 0.45 | 0.5 | 0.5 | 0.5 | 0.4 | 0.4 | 0.4 | 0.45 | 0.45 | 0.45 | 0.5 | 0.5 | 0.5 | 0.6 | 0.6 | 0.6
Tracción paralela | ft,0,k | 8 | 10 | 11 | 12 | 13 | 14 | 16 | 18 | 21 | 24 | 27 | 30 | Compresión paralela | 16 | 16 | 16 | 17 | 17 | 17 | 18 | 18 | 18 | 19 | 19 | 19 | 20 | 20 | 20 | 22 | 22 | 22 | 22 | 22 | 22 | 23 | 23 | 23 | 25 | 25 | 25 | 26 | 26 | 26 | 27 | 27 | 27 | 29 | 29 | 29 | 18 | 18 | 18 | 21 | 21 | 21 | 23 | 23 | 23 | 25 | 25 | 25 | 26 | 26 | 26 | 29 | 29 | 29 | 32 | 32 | 32 | 34 | 34 | 34 | 21 | 21 | 21 | 24 | 24 | 24 | 26.5 | 26.5 | 26.5 | 29 | 29 | 29 | 24 | 24 | 24 | 26.5 | 26.5 | 26.5 | 29 | 29 | 29 | 31 | 31 | 31
Tracción perpendicular. | ft,90,k | 0.4 | 0.4 | 0.4 | 0.4 | 0.4 | 0.4 | 0.4 | 0.4 | 0.4 | 0.4 | 0.4 | 0.4 | Compresión perpendicular | 2 | 2 | 2 | 2.2 | 2.2 | 2.2 | 2.2 | 2.2 | 2.2 | 2.3 | 2.3 | 2.3 | 2.4 | 2.4 | 2.4 | 2.5 | 2.5 | 2.5 | 2.6 | 2.6 | 2.6 | 2.7 | 2.7 | 2.7 | 2.8 | 2.8 | 2.8 | 2.9 | 2.9 | 2.9 | 3.1 | 3.1 | 3.1 | 3.2 | 3.2 | 3.2 | 7.5 | 7.5 | 7.5 | 7.8 | 7.8 | 7.8 | 8 | 8 | 8 | 8.1 | 8.1 | 8.1 | 8.3 | 8.3 | 8.3 | 9.3 | 9.3 | 9.3 | 10.5 | 10.5 | 10.5 | 13.5 | 13.5 | 13.5 | 2.4 | 2.4 | 2.4 | 2.7 | 2.7 | 2.7 | 3 | 3 | 3 | 3.3 | 3.3 | 3.3 | 2.7 | 2.7 | 2.7 | 3 | 3 | 3 | 3.3 | 3.3 | 3.3 | 2.6 | 2.6 | 2.6
Compresión paralela | fc,0,k | 16 | 17 | 18 | 19 | 20 | 22 | 22 | 23 | 25 | 26 | 27 | 29 | Cortante | 3 | 3 | 3 | 3.2 | 3.2 | 3.2 | 3.4 | 3.4 | 3.4 | 3.6 | 3.6 | 3.6 | 3.8 | 3.8 | 3.8 | 4 | 4 | 4 | 4 | 4 | 4 | 4 | 4 | 4 | 4 | 4 | 4 | 4 | 4 | 4 | 4 | 4 | 4 | 4 | 4 | 4 | 3.4 | 3.4 | 3.4 | 4 | 4 | 4 | 4 | 4 | 4 | 4 | 4 | 4 | 4 | 4 | 4 | 4 | 4 | 4 | 4.5 | 4.5 | 4.5 | 5 | 5 | 5 | 2.2 | 2.2 | 2.2 | 2.7 | 2.7 | 2.7 | 3.2 | 3.2 | 3.2 | 2.8 | 2.8 | 2.8 | 2.7 | 2.7 | 2.7 | 3.2 | 3.2 | 3.2 | 2.8 | 2.8 | 2.8 | 4.3 | 4.3 | 4.3
Compresión perpendicular | fc,90,k | 2 | 2.2 | 2.2 | 2.3 | 2.4 | 2.5 | 2.6 | 2.7 | 2.8 | 2.9 | 3.1 | 3.2 | Rigidez, en kN/mm²
Cortante | fv,k | 3 | 3.2 | 3.4 | 3.6 | 3.8 | 4 | 4 | 4 | 4 | 4 | 4 | 4 | Módulo de elasticidad paralelo medio | 7 | 7 | 7 | 8 | 8 | 8 | 9 | 9 | 9 | 9.5 | 9.5 | 9.5 | 10 | 10 | 10 | 11 | 11 | 11 | 11.5 | 11.5 | 11.5 | 12 | 12 | 12 | 13 | 13 | 13 | 14 | 14 | 14 | 15 | 15 | 15 | 16 | 16 | 16 | 10 | 10 | 10 | 11 | 11 | 11 | 12 | 12 | 12 | 12 | 12 | 12 | 13 | 13 | 13 | 14 | 14 | 14 | 17 | 17 | 17 | 20 | 20 | 20 | 11.6 | 11.6 | 11.6 | 12.6 | 12.6 | 12.6 | 13.7 | 13.7 | 13.7 | 14.7 | 14.7 | 14.7 | 11.6 | 11.6 | 11.6 | 12.6 | 12.6 | 12.6 | 13.7 | 13.7 | 13.7 | 14.7 | 14.7 | 14.7
Rigidez, en kN/mm² | [13 empty] | Módulo de elasticidad paralelo 50-percentíl | 4.7 | 4.7 | 4.7 | 5.4 | 5.4 | 5.4 | 6 | 6 | 6 | 6.4 | 6.4 | 6.4 | 6.7 | 6.7 | 6.7 | 7.4 | 7.4 | 7.4 | 7.7 | 7.7 | 7.7 | 8 | 8 | 8 | 8.7 | 8.7 | 8.7 | 9.4 | 9.4 | 9.4 | 10 | 10 | 10 | 10.7 | 10.7 | 10.7 | 8.4 | 8.4 | 8.4 | 9.2 | 9.2 | 9.2 | 10.1 | 10.1 | 10.1 | 10.1 | 10.1 | 10.1 | 10.9 | 10.9 | 10.9 | 11.8 | 11.8 | 11.8 | 14.3 | 14.3 | 14.3 | 16.8 | 16.8 | 16.8 | 9.4 | 9.4 | 9.4 | 10.2 | 10.2 | 10.2 | 11.1 | 11.1 | 11.1 | 11.9 | 11.9 | 11.9 | 9.4 | 9.4 | 9.4 | 10.2 | 10.2 | 10.2 | 11.1 | 11.1 | 11.1 | 11.9 | 11.9 | 11.9
Módulo de elasticidad paralelo medio | E0,medio | 7 | 8 | 9 | 9.5 | 10 | 11 | 11.5 | 12 | 13 | 14 | 15 | 16 | Módulo de elasticidad perpendicular medio | 0.23 | 0.23 | 0.23 | 0.27 | 0.27 | 0.27 | 0.3 | 0.3 | 0.3 | 0.32 | 0.32 | 0.32 | 0.33 | 0.33 | 0.33 | 0.37 | 0.37 | 0.37 | 0.38 | 0.38 | 0.38 | 0.4 | 0.4 | 0.4 | 0.43 | 0.43 | 0.43 | 0.47 | 0.47 | 0.47 | 0.5 | 0.5 | 0.5 | 0.53 | 0.53 | 0.53 | 0.67 | 0.67 | 0.67 | 0.73 | 0.73 | 0.73 | 0.8 | 0.8 | 0.8 | 0.8 | 0.8 | 0.8 | 0.86 | 0.86 | 0.86 | 0.93 | 0.93 | 0.93 | 1.12 | 1.12 | 1.12 | 1.33 | 1.33 | 1.33 | 0.32 | 0.32 | 0.32 | 0.39 | 0.39 | 0.39 | 0.42 | 0.42 | 0.42 | 0.46 | 0.46 | 0.46 | 0.39 | 0.39 | 0.39 | 0.42 | 0.42 | 0.42 | 0.46 | 0.46 | 0.46 | 0.49 | 0.49 | 0.49
Módulo de elasticidad paralelo 50-percentíl | E0,k | 4.7 | 5.4 | 6 | 6.4 | 6.7 | 7.4 | 7.7 | 8 | 8.7 | 9.4 | 10 | 10.7 | Módulo transversal medio | 0.44 | 0.44 | 0.44 | 0.5 | 0.5 | 0.5 | 0.56 | 0.56 | 0.56 | 0.59 | 0.59 | 0.59 | 0.63 | 0.63 | 0.63 | 0.69 | 0.69 | 0.69 | 0.72 | 0.72 | 0.72 | 0.75 | 0.75 | 0.75 | 0.81 | 0.81 | 0.81 | 0.88 | 0.88 | 0.88 | 0.94 | 0.94 | 0.94 | 1 | 1 | 1 | 0.63 | 0.63 | 0.63 | 0.69 | 0.69 | 0.69 | 0.75 | 0.75 | 0.75 | 0.75 | 0.75 | 0.75 | 0.81 | 0.81 | 0.81 | 0.88 | 0.88 | 0.88 | 1.06 | 1.06 | 1.06 | 1.25 | 1.25 | 1.25 | 0.59 | 0.59 | 0.59 | 0.72 | 0.72 | 0.72 | 0.78 | 0.78 | 0.78 | 0.85 | 0.85 | 0.85 | 0.72 | 0.72 | 0.72 | 0.78 | 0.78 | 0.78 | 0.85 | 0.85 | 0.85 | 0.91 | 0.91 | 0.91
Módulo de elasticidad perpendicular medio | E90,medio | 0.23 | 0.27 | 0.3 | 0.32 | 0.33 | 0.37 | 0.38 | 0.4 | 0.43 | 0.47 | 0.5 | 0.53 | Densidad, en kg/m3
Módulo transversal medio | Gmedio | 0.44 | 0.5 | 0.56 | 0.59 | 0.63 | 0.69 | 0.72 | 0.75 | 0.81 | 0.88 | 0.94 | 1 | Densidad característica | 290 | 290 | 290 | 310 | 310 | 310 | 320 | 320 | 320 | 330 | 330 | 330 | 340 | 340 | 340 | 350 | 350 | 350 | 370 | 370 | 370 | 380 | 380 | 380 | 400 | 400 | 400 | 420 | 420 | 420 | 440 | 440 | 440 | 460 | 460 | 460 | 500 | 500 | 500 | 520 | 520 | 520 | 530 | 530 | 530 | 540 | 540 | 540 | 550 | 550 | 550 | 620 | 620 | 620 | 700 | 700 | 700 | 900 | 900 | 900 | 350 | 350 | 350 | 380 | 380 | 380 | 410 | 410 | 410 | 430 | 430 | 430 | 380 | 380 | 380 | 410 | 410 | 410 | 430 | 430 | 430 | 450 | 450 | 450
Densidad, en kg/m3 | [13 empty] | Densidad media | 350 | 350 | 350 | 370 | 370 | 370 | 380 | 380 | 380 | 390 | 390 | 390 | 410 | 410 | 410 | 420 | 420 | 420 | 450 | 450 | 450 | 460 | 460 | 460 | 480 | 480 | 480 | 500 | 500 | 500 | 520 | 520 | 520 | 550 | 550 | 550 | 610 | 610 | 610 | 630 | 630 | 630 | 640 | 640 | 640 | 650 | 650 | 650 | 660 | 660 | 660 | 750 | 750 | 750 | 840 | 840 | 840 | 1080 | 1080 | 1080
Densidad característica | ρk | 290 | 310 | 320 | 330 | 240 | 250 | 370 | 380 | 400 | 420 | 440 | 460
Densidad media | ρmedio | 350 | 370 | 380 | 390 | 410 | 420 | 450 | 460 | 480 | 500 | 520 | 550 | IDENTIFICACIÓN COEFICIENTES
[14 empty] | C. PARCIALES SEGURIDAD | 1.3 | 1.3 | 1.3 | 1.3 | 1.3 | 1.3 | 1.3 | 1.3 | 1.3 | 1.3 | 1.3 | 1.3 | 1.3 | 1.3 | 1.3 | 1.3 | 1.3 | 1.3 | 1.3 | 1.3 | 1.3 | 1.3 | 1.3 | 1.3 | 1.3 | 1.3 | 1.3 | 1.3 | 1.3 | 1.3 | 1.3 | 1.3 | 1.3 | 1.3 | 1.3 | 1.3 | 1.3 | 1.3 | 1.3 | 1.3 | 1.3 | 1.3 | 1.3 | 1.3 | 1.3 | 1.3 | 1.3 | 1.3 | 1.3 | 1.3 | 1.3 | 1.3 | 1.3 | 1.3 | 1.3 | 1.3 | 1.3 | 1.3 | 1.3 | 1.3 | 1.25 | 1.25 | 1.25 | 1.25 | 1.25 | 1.25 | 1.25 | 1.25 | 1.25 | 1.25 | 1.25 | 1.25 | 1.25 | 1.25 | 1.25 | 1.25 | 1.25 | 1.25 | 1.25 | 1.25 | 1.25 | 1.25 | 1.25 | 1.25
Tabla E.2 Madera aserrada. Especies frondosas. Valores de las propiedades asociadas a cada Clase resistente | [13 empty] | V. FACTOR kmod
Propiedades |  | Clase resistente | [11 empty] | V. FACTOR kmod PERMANENTE | 0.6 | 0.6 | 0.5 | 0.6 | 0.6 | 0.5 | 0.6 | 0.6 | 0.5 | 0.6 | 0.6 | 0.5 | 0.6 | 0.6 | 0.5 | 0.6 | 0.6 | 0.5 | 0.6 | 0.6 | 0.5 | 0.6 | 0.6 | 0.5 | 0.6 | 0.6 | 0.5 | 0.6 | 0.6 | 0.5 | 0.6 | 0.6 | 0.5 | 0.6 | 0.6 | 0.5 | 0.6 | 0.6 | 0.5 | 0.6 | 0.6 | 0.5 | 0.6 | 0.6 | 0.5 | 0.6 | 0.6 | 0.5 | 0.6 | 0.6 | 0.5 | 0.6 | 0.6 | 0.5 | 0.6 | 0.6 | 0.5 | 0.6 | 0.6 | 0.5 | 0.6 | 0.6 | 0.5 | 0.6 | 0.6 | 0.5 | 0.6 | 0.6 | 0.5 | 0.6 | 0.6 | 0.5 | 0.6 | 0.6 | 0.5 | 0.6 | 0.6 | 0.5 | 0.6 | 0.6 | 0.5 | 0.6 | 0.6 | 0.5
|  | D18 | D24 | D30 | D35 | D40 | D50 | D60 | D70 |  |  |  |  | V. FACTOR kmod LARGA | 0.7 | 0.7 | 0.55 | 0.7 | 0.7 | 0.55 | 0.7 | 0.7 | 0.55 | 0.7 | 0.7 | 0.55 | 0.7 | 0.7 | 0.55 | 0.7 | 0.7 | 0.55 | 0.7 | 0.7 | 0.55 | 0.7 | 0.7 | 0.55 | 0.7 | 0.7 | 0.55 | 0.7 | 0.7 | 0.55 | 0.7 | 0.7 | 0.55 | 0.7 | 0.7 | 0.55 | 0.7 | 0.7 | 0.55 | 0.7 | 0.7 | 0.55 | 0.7 | 0.7 | 0.55 | 0.7 | 0.7 | 0.55 | 0.7 | 0.7 | 0.55 | 0.7 | 0.7 | 0.55 | 0.7 | 0.7 | 0.55 | 0.7 | 0.7 | 0.55 | 0.7 | 0.7 | 0.55 | 0.7 | 0.7 | 0.55 | 0.7 | 0.7 | 0.55 | 0.7 | 0.7 | 0.55 | 0.7 | 0.7 | 0.55 | 0.7 | 0.7 | 0.55 | 0.7 | 0.7 | 0.55 | 0.7 | 0.7 | 0.55
Resistencia (característica) en N/mm2 | [13 empty] | V. FACTOR kmod MEDIA | 0.8 | 0.8 | 0.65 | 0.8 | 0.8 | 0.65 | 0.8 | 0.8 | 0.65 | 0.8 | 0.8 | 0.65 | 0.8 | 0.8 | 0.65 | 0.8 | 0.8 | 0.65 | 0.8 | 0.8 | 0.65 | 0.8 | 0.8 | 0.65 | 0.8 | 0.8 | 0.65 | 0.8 | 0.8 | 0.65 | 0.8 | 0.8 | 0.65 | 0.8 | 0.8 | 0.65 | 0.8 | 0.8 | 0.65 | 0.8 | 0.8 | 0.65 | 0.8 | 0.8 | 0.65 | 0.8 | 0.8 | 0.65 | 0.8 | 0.8 | 0.65 | 0.8 | 0.8 | 0.65 | 0.8 | 0.8 | 0.65 | 0.8 | 0.8 | 0.65 | 0.8 | 0.8 | 0.65 | 0.8 | 0.8 | 0.65 | 0.8 | 0.8 | 0.65 | 0.8 | 0.8 | 0.65 | 0.8 | 0.8 | 0.65 | 0.8 | 0.8 | 0.65 | 0.8 | 0.8 | 0.65 | 0.8 | 0.8 | 0.65
Flexión | fm,k | 18 | 24 | 30 | 35 | 40 | 50 | 60 | 70 |  |  |  |  | V. FACTOR kmod CORTA | 0.9 | 0.9 | 0.7 | 0.9 | 0.9 | 0.7 | 0.9 | 0.9 | 0.7 | 0.9 | 0.9 | 0.7 | 0.9 | 0.9 | 0.7 | 0.9 | 0.9 | 0.7 | 0.9 | 0.9 | 0.7 | 0.9 | 0.9 | 0.7 | 0.9 | 0.9 | 0.7 | 0.9 | 0.9 | 0.7 | 0.9 | 0.9 | 0.7 | 0.9 | 0.9 | 0.7 | 0.9 | 0.9 | 0.7 | 0.9 | 0.9 | 0.7 | 0.9 | 0.9 | 0.7 | 0.9 | 0.9 | 0.7 | 0.9 | 0.9 | 0.7 | 0.9 | 0.9 | 0.7 | 0.9 | 0.9 | 0.7 | 0.9 | 0.9 | 0.7 | 0.9 | 0.9 | 0.7 | 0.9 | 0.9 | 0.7 | 0.9 | 0.9 | 0.7 | 0.9 | 0.9 | 0.7 | 0.9 | 0.9 | 0.7 | 0.9 | 0.9 | 0.7 | 0.9 | 0.9 | 0.7 | 0.9 | 0.9 | 0.7
Tracción paralela | ft,0,k | 11 | 14 | 18 | 21 | 24 | 30 | 36 | 42 |  |  |  |  | V. FACTOR kmod INSTANTÁNEA | 1.1 | 1.1 | 0.9 | 1.1 | 1.1 | 0.9 | 1.1 | 1.1 | 0.9 | 1.1 | 1.1 | 0.9 | 1.1 | 1.1 | 0.9 | 1.1 | 1.1 | 0.9 | 1.1 | 1.1 | 0.9 | 1.1 | 1.1 | 0.9 | 1.1 | 1.1 | 0.9 | 1.1 | 1.1 | 0.9 | 1.1 | 1.1 | 0.9 | 1.1 | 1.1 | 0.9 | 1.1 | 1.1 | 0.9 | 1.1 | 1.1 | 0.9 | 1.1 | 1.1 | 0.9 | 1.1 | 1.1 | 0.9 | 1.1 | 1.1 | 0.9 | 1.1 | 1.1 | 0.9 | 1.1 | 1.1 | 0.9 | 1.1 | 1.1 | 0.9 | 1.1 | 1.1 | 0.9 | 1.1 | 1.1 | 0.9 | 1.1 | 1.1 | 0.9 | 1.1 | 1.1 | 0.9 | 1.1 | 1.1 | 0.9 | 1.1 | 1.1 | 0.9 | 1.1 | 1.1 | 0.9 | 1.1 | 1.1 | 0.9
Tracción perpendicular. | ft,90,k | 0.6 | 0.6 | 0.6 | 0.6 | 0.6 | 0.6 | 0.6 | 0.6 |  |  |  |  | Coeficiente de minoración kcr | 0.67 | 0.67 | 0.67 | 0.67 | 0.67 | 0.67 | 0.67 | 0.67 | 0.67 | 0.67 | 0.67 | 0.67 | 0.67 | 0.67 | 0.67 | 0.67 | 0.67 | 0.67 | 0.67 | 0.67 | 0.67 | 0.67 | 0.67 | 0.67 | 0.67 | 0.67 | 0.67 | 0.67 | 0.67 | 0.67 | 0.67 | 0.67 | 0.67 | 0.67 | 0.67 | 0.67 | 0.67 | 0.67 | 0.67 | 0.67 | 0.67 | 0.67 | 0.67 | 0.67 | 0.67 | 0.67 | 0.67 | 0.67 | 0.67 | 0.67 | 0.67 | 0.67 | 0.67 | 0.67 | 0.67 | 0.67 | 0.67 | 0.67 | 0.67 | 0.67 | 0.67 | 0.67 | 0.67 | 0.67 | 0.67 | 0.67 | 0.67 | 0.67 | 0.67 | 0.67 | 0.67 | 0.67 | 0.67 | 0.67 | 0.67 | 0.67 | 0.67 | 0.67 | 0.67 | 0.67 | 0.67 | 0.67 | 0.67 | 0.67
Compresión paralela | fc,0,k | 18 | 21 | 23 | 25 | 26 | 29 | 32 | 34 |  |  |  |  | Factor km | 0.7 | 0.7 | 0.7 | 0.7 | 0.7 | 0.7 | 0.7 | 0.7 | 0.7 | 0.7 | 0.7 | 0.7 | 0.7 | 0.7 | 0.7 | 0.7 | 0.7 | 0.7 | 0.7 | 0.7 | 0.7 | 0.7 | 0.7 | 0.7 | 0.7 | 0.7 | 0.7 | 0.7 | 0.7 | 0.7 | 0.7 | 0.7 | 0.7 | 0.7 | 0.7 | 0.7 | 0.7 | 0.7 | 0.7 | 0.7 | 0.7 | 0.7 | 0.7 | 0.7 | 0.7 | 0.7 | 0.7 | 0.7 | 0.7 | 0.7 | 0.7 | 0.7 | 0.7 | 0.7 | 0.7 | 0.7 | 0.7 | 0.7 | 0.7 | 0.7 | 0.7 | 0.7 | 0.7 | 0.7 | 0.7 | 0.7 | 0.7 | 0.7 | 0.7 | 0.7 | 0.7 | 0.7 | 0.7 | 0.7 | 0.7 | 0.7 | 0.7 | 0.7 | 0.7 | 0.7 | 0.7 | 0.7 | 0.7 | 0.7
Compresión perpendicular | fc,90,k | 7.5 | 7.8 | 8 | 8.1 | 8.3 | 9.3 | 10.5 | 13.5 |  |  |  |  | Factor kh | 1 | 1 | 1 | 1 | 1 | 1 | 1 | 1 | 1 | 1 | 1 | 1 | 1 | 1 | 1 | 1 | 1 | 1 | 1 | 1 | 1 | 1 | 1 | 1 | 1 | 1 | 1 | 1 | 1 | 1 | 1 | 1 | 1 | 1 | 1 | 1 | 1 | 1 | 1 | 1 | 1 | 1 | 1 | 1 | 1 | 1 | 1 | 1 | 1 | 1 | 1 | 1 | 1 | 1 | 1 | 1 | 1 | 1 | 1 | 1 | 1.04138 | 1.04138 | 1.04138 | 1.04138 | 1.04138 | 1.04138 | 1.04138 | 1.04138 | 1.04138 | 1.04138 | 1.04138 | 1.04138 | 1.04138 | 1.04138 | 1.04138 | 1.04138 | 1.04138 | 1.04138 | 1.04138 | 1.04138 | 1.04138 | 1.04138 | 1.04138 | 1.04138
Cortante | fv,k | 3.4 | 4 | 4 | 4 | 4 | 4 | 4.5 | 5 |  |  |  |  | Factor kvol (tracción) | 1 | 1 | 1 | 1 | 1 | 1 | 1 | 1 | 1 | 1 | 1 | 1 | 1 | 1 | 1 | 1 | 1 | 1 | 1 | 1 | 1 | 1 | 1 | 1 | 1 | 1 | 1 | 1 | 1 | 1 | 1 | 1 | 1 | 1 | 1 | 1 | 1 | 1 | 1 | 1 | 1 | 1 | 1 | 1 | 1 | 1 | 1 | 1 | 1 | 1 | 1 | 1 | 1 | 1 | 1 | 1 | 1 | 1 | 1 | 1 | 0.7924466 | 0.7924466 | 0.7924466 | 0.7924466 | 0.7924466 | 0.7924466 | 0.7924466 | 0.7924466 | 0.7924466 | 0.7924466 | 0.7924466 | 0.7924466 | 0.7924466 | 0.7924466 | 0.7924466 | 0.7924466 | 0.7924466 | 0.7924466 | 0.7924466 | 0.7924466 | 0.7924466 | 0.7924466 | 0.7924466 | 0.7924466
Rigidez, en kN/mm²
Módulo de elasticidad paralelo medio | E0,medio | 10 | 11 | 12 | 12 | 13 | 14 | 17 | 20
Módulo de elasticidad paralelo 50-percentíl | E0,k | 8.4 | 9.2 | 10.1 | 10.1 | 10.9 | 11.8 | 14.3 | 16.8
Módulo de elasticidad perpendicular medio | E90,medio | 0.67 | 0.73 | 0.8 | 0.8 | 0.86 | 0.93 | 1.12 | 1.33
Módulo transversal medio | Gmedio | 0.63 | 0.69 | 0.75 | 0.75 | 0.81 | 0.88 | 1.06 | 1.25 | [5 empty] | A,1,C | A,1,I | A,1,M | A,1,L | A,1,P | A,2,C | A,2,I | A,2,M | A,2,L | A,2,P | A,3,C | A,3,I | A,3,M | A,3,L | A,3,P | LE,1,C | LE,1,I | LE,1,M | LE,1,L | LE,1,P | LE,2,C | LE,2,I | LE,2,M | LE,2,L | LE,2,P | LE,3,C | LE,3,I | LE,3,M | LE,3,L | LE,3,P
Densidad, en kg/m3 | [13 empty] | C. PARCIALES SEGURIDAD | 1.3 | 1.3 | 1.3 | 1.3 | 1.3 | 1.3 | 1.3 | 1.3 | 1.3 | 1.3 | 1.3 | 1.3 | 1.3 | 1.3 | 1.3 | 1.25 | 1.25 | 1.25 | 1.25 | 1.25 | 1.25 | 1.25 | 1.25 | 1.25 | 1.25 | 1.25 | 1.25 | 1.25 | 1.25 | 1.25
Densidad característica | ρk | 500 | 520 | 530 | 540 | 550 | 620 | 700 | 900 |  |  |  |  | V. FACTOR kmod | 0.9 | 1.1 | 0.8 | 0.7 | 0.6 | 0.9 | 1.1 | 0.8 | 0.7 | 0.6 | 0.7 | 0.9 | 0.65 | 0.55 | 0.5 | 0.9 | 1.1 | 0.8 | 0.7 | 0.6 | 0.9 | 1.1 | 0.8 | 0.7 | 0.6 | 0.7 | 0.9 | 0.65 | 0.55 | 0.5
Densidad media | ρmedio | 610 | 630 | 640 | 650 | 660 | 750 | 840 | 1080 |  |  |  |  | Coeficiente de minoración kcr | 0.67 | 0.67 | 0.67 | 0.67 | 0.67 | 0.67 | 0.67 | 0.67 | 0.67 | 0.67 | 0.67 | 0.67 | 0.67 | 0.67 | 0.67 | 0.67 | 0.67 | 0.67 | 0.67 | 0.67 | 0.67 | 0.67 | 0.67 | 0.67 | 0.67 | 0.67 | 0.67 | 0.67 | 0.67 | 0.67
[14 empty] | Factor km | 0.7 | 0.7 | 0.7 | 0.7 | 0.7 | 0.7 | 0.7 | 0.7 | 0.7 | 0.7 | 0.7 | 0.7 | 0.7 | 0.7 | 0.7 | 0.7 | 0.7 | 0.7 | 0.7 | 0.7 | 0.7 | 0.7 | 0.7 | 0.7 | 0.7 | 0.7 | 0.7 | 0.7 | 0.7 | 0.7
Tabla E.3 Madera laminada encolada homogénea. Valores de las propiedades asociadas a cada Clase Resistente
Propiedades |  | Clase resistente
|  | GL24h | GL28h | GL32h | GL36h
Resistencia (característica) en N/mm2
Flexión | fm,g,,k | 24 | 28 | 32 | 36
Tracción paralela | ft,0,g,k | 16.5 | 19.5 | 22.5 | 26
Tracción perpendicular. | ft,90,g,k | 0.4 | 0.45 | 0.5 | 0.6
Compresión paralela | fc,0,g,k | 24 | 26.5 | 29 | 31
Compresión perpendicular | fc,90,g,k | 2.7 | 3 | 3.3 | 2.6
Cortante | fv,g,k | 2.7 | 3.2 | 2.8 | 4.3
Rigidez, en kN/mm²
Módulo de elasticidad paralelo medio | E0,g,medio | 11.6 | 12.6 | 13.7 | 14.7
Módulo de elasticidad paralelo 50-percentíl | E0,g,k | 9.4 | 10.2 | 11.1 | 11.9
Módulo de elasticidad perpendicular medio | E90,g,medio | 0.39 | 0.42 | 0.46 | 0.49
Módulo transversal medio | Gg,,medio | 0.72 | 0.78 | 0.85 | 0.91
Densidad, en kg/m3
Densidad característica | ρk | 380 | 410 | 430 | 450
Tabla E.4 Madera laminada encolada combinada. Valores de las propiedades asociadas a cada Clase Resistente
Propiedades |  | Clase resistente
|  | GL24c | GL28c | GL32c | GL36c
Resistencia (característica) en N/mm2
Flexión | fm,g,,k | 24 | 28 | 32 | 36
Tracción paralela | ft,0,g,k | 14 | 16.5 | 19.5 | 22.5
Tracción perpendicular. | ft,90,g,k | 0.35 | 0.4 | 0.45 | 0.5
Compresión paralela | fc,0,g,k | 21 | 24 | 26.5 | 29
Compresión perpendicular | fc,90,g,k | 2.4 | 2.7 | 3 | 3.3
Cortante | fv,g,k | 2.2 | 2.7 | 3.2 | 2.8
Rigidez, en kN/mm²
Módulo de elasticidad paralelo medio | E0,g,medio | 11.6 | 12.6 | 13.7 | 14.7
Módulo de elasticidad paralelo 50-percentíl | E0,g,k | 9.4 | 10.2 | 11.1 | 11.9
Módulo de elasticidad perpendicular medio | E90,g,medio | 0.32 | 0.39 | 0.42 | 0.46
Módulo transversal medio | Gg,,medio | 0.59 | 0.72 | 0.78 | 0.85
Densidad, en kg/m3
Densidad característica | ρk | 350 | 380 | 410 | 430

## Valores c. de las uniones (hidden)
UNIONES TIPO CLAVOS | [5 empty] | Fv,Rk | Fv,Rd (nef y n2)
CAPACIDAD CARGA LATERAL | [7 empty] | CLAVOS MADERA-MADERA |  | CON TALADRO PREVIO |  | SIN TALADRO PREVIO |  |  | Tablero contrachapado | Sin taladro previo | CAPACIDAD CARGA AXIAL |  |  |  |  | CAPACIDAD CORTADURA CLAVIJA
UNIONES MADERA-MADERA | [7 empty] | fh,1,k | 28.6672 | fh,1,k | 28.6672 | fh,1,k | 16.69823 |  | Tablero de fibras duro | Con taladro previo | Fax,Rk Clavos fuste liso |  |  |  |  | Blf | 0.75 | -0.75
Cortadura simple |  | Cortadura doble |  | Cortadura simple | 2293.376 | 2293.376 | 20640.384 | fh,2,k | 28.6672 | fh,2,k | 28.6672 | fh,2,k | 16.69823 |  | OSB |  | 1. | 2310.4 | 2310.4 | fax,k | 2.888 | n | 1
1. | 2293.376 | 1. | 4586.752 | Cortadura doble | 4586.752 |  |  | t1 | 10 | [7 empty] | 2. | 4805.632 |  | fhead,k | 10.108 | α | 0.5
2. | 41280.768 | 2. | 41280.768 |  |  |  |  | t2 | 180 | [12 empty] | fub | 600
3. | 36441.35 | 3. | 6419.847 |  |  |  |  | β | 1 | [12 empty] | C. seguridad | 1.25
4. | 2872831.1 | 4. | 9865.832 |  |  |  |  | My,Rk | 40114.97 | [12 empty] | Ac | 50.264
5. | 14710.33 | [6 empty] | fu | 600
6. | 4932.916 | [6 empty] | d | 8 | [12 empty] | Fv,R | 9047.52
[8 empty] | tpen | 100
UNIONES TABLERO-MADERA | [7 empty] | CLAVOS TABLERO-MADERA |  | TABLERO CONTRACHAPADO |  | TABLERO DE FIBRAS DURO |  | OSB
Cortadura simple |  | Cortadura doble |  | Cortadura simple | 2357.902 | 4715.803 | 42442.23 | fh,1,k | 29.47377 | fh,1,k | 29.47377 | fh,1,k | 4.03826 | fh,1,k | 12.04343 | [6 empty] | n | 2
1. | 2357.902 | 1. | 4715.803 | Cortadura doble | 4715.803 |  |  | fh,2,k | 29.47377 | fh,2,k | 29.47377 | fh,2,k | 4.03826 | fh,2,k | 12.04343
2. | 42442.23 | 2. | 42442.23 | [18 empty] | Fv,R | 18095.04
3. | 37467.19 | 3. | 6505.096
4. | 2912999.4 | 4. | 10003.66
5. | 15124.22
6. | 5001.83
[8 empty] | CLAVOS ACERO-MADERA |  | NÚMERO EFICAZ | [11 empty] | n | 2 |  | Cortadura simple ¦ Placa delgada | 1
UNIONES ACERO-MADERA | [7 empty] | fh,1,k | 28.6672 | nef | 3 | kef | 1 | [11 empty] | Cortadura simple ¦ Placa gruesa | 1
Cortadura simple |  | Cortadura doble | [5 empty] | fh,2,k | 28.6672 | [12 empty] | Fv,R | 18095.04 |  | Cortadura doble ¦ P. central acero | 2
1a | 917.3504 | 1a | 4586.752 | Cortadura simple ¦ Placa delgada | 917.3504 | 4586.752 | 41280.768 | [17 empty] | Cortadura doble ¦ P. central madera ¦ Placa delgada | 2
1b | 4932.916 | 1b | 9170.956 | Cortadura simple ¦ Placa gruesa | 2293.376 | [19 empty] | Cortadura doble ¦ P. central madera ¦ Placa gruesa | 2
2a | 4585.478 | 1c | 13952.39 | Cortadura doble ¦ P. central acero | 4586.752
2b | 6976.196 | 2a | 41280.768 | Cortadura doble ¦ P. central madera ¦ Placa delgada | 9865.832
2c | 2293.376 | 2b | 9865.832 | Cortadura doble ¦ P. central madera ¦ Placa gruesa | 19731.66
|  | 3a | 41280.768
|  | 3b | 19731.66
UNIONES GRAPAS | [21 empty] | CAPACIDAD CORTADURA GRAPAS
CAPACIDAD CARGA LATERAL | [7 empty] | GRAPAS MADERA-MADERA |  | TABLERO CONTRACHAPADO |  | TABLERO DE FIBRAS DURO |  | OSB | [7 empty] | Blf | 0.75 | -5.75 | Cortadura simple | 1
UNIONES | [7 empty] | fh,1,k | 89.34776 | fh,1,k | 89.34776 | fh,1,k | 3.07498 | fh,1,k | 50.49197 | [6 empty] | n | 2 |  | Cortadura doble | 2
Cortadura simple |  | Cortadura doble |  | Cortadura simple | 829.305 | 1658.61 | 13268.88 | fh,2,k | 89.34776 | fh,2,k | 89.34776 | fh,2,k | 3.07498 | fh,2,k | 50.49197 | [6 empty] | α | 0.5
1. | 17869.55 | 1. | 35739.11 | Cortadura doble | 1658.61 |  |  | t1 | 100 | [12 empty] | fub | 800
2. | 53608.66 | 2. | 53608.66 |  |  |  |  | t2 | 300 | [12 empty] | C. seguridad | 1.25
3. | 53604.66 | 3. | 12539.23 |  |  |  |  | β | 1 | [12 empty] | Ac | 6.283
4. | 110669.9 | 4. | 1658.61 |  |  |  |  | My,Rk | 1455.088
5. | 18768.76 | [6 empty] | fu | 800 | [12 empty] | Fv,R | 3015.84
6. | 829.305 | [6 empty] | d | 2 | NÚMERO EFICAZ
[10 empty] | nef | 4 | kef | 1
UNIONES PERNOS | [21 empty] | CAPACIDAD CORTADURA PERNO
CAPACIDAD CARGA LATERAL | [7 empty] | PERNOS MADERA-MADERA | [13 empty] | Blf | 0.75 | -0.25
UNIONES MADERA-MADERA | [7 empty] | fh,1,k | 28.044 | fh,0,k | 28.044 | [10 empty] | n | 2
Cortadura simple |  | Cortadura doble |  | Cortadura simple | 8418.572 | 16837.14 | 27828.01 | fh,2,k | 28.044 | [12 empty] | α | 0.5
1. | 28044 | 1. | 56088 | Cortadura doble | 16837.14 |  |  | t1 | 100 | [12 empty] | fub | 800
2. | 84132 | 2. | 84132 |  |  |  |  | t2 | 300 | [12 empty] | C. seguridad | 1.25
3. | 84128 | 3. | 21588.45 |  |  |  |  | β | 1 | [12 empty] | Ac | 78.5375
4. | 7589641.8 | 4. | 16837.14 |  |  |  |  | My,Rk | 95545.72
5. | 29821.22 | [6 empty] | fu | 800 | [12 empty] | Fv,R | 37698
6. | 8418.572 | [6 empty] | d | 10
[8 empty] | α1 | 0
[8 empty] | α2 | 0
UNIONES TABLERO-MADERA | [21 empty] | n | 1
Cortadura simple |  | Cortadura doble |  | Cortadura simple | 9965.878 | 9965.878 | 16471.35 | PERNOS TABLERO-MADERA |  | TABLERO CONTRACHAPADO |  | OSB |  | Tablero contrachapado
1. | 39300.15 | 1. | 78600.31 | Cortadura doble | 19931.76 |  |  | fh,1,k | 39.30015 | fh,1,k | 37.62 | fh,1,k | 39.30015 | OSB | [7 empty] | Fv,R | 18849
2. | 117900.5 | 2. | 117900.5 |  |  |  |  | fh,2,k | 39.30015 | fh,2,k | 37.62 | fh,2,k | 39.30015
3. | 117896.5 | 3. | 29481.26 |  |  |  |  | β | 1
4. | 8991000.3 | 4. | 19931.76
5. | 41640.52
6. | 9965.878
[27 empty] | CAPACIDAD APLASTAMIENTO PERNO | [5 empty] | Cortadura simple ¦ Placa delgada | 300
UNIONES ACERO-MADERA | [21 empty] | n | 2 |  |  |  | α | 1 | 1.388889 | 1.972222 | 1.95122 | 1 | Cortadura simple ¦ Placa gruesa | 300
Cortadura simple |  | Cortadura doble | [5 empty] | PERNOS ACERO-MADERA |  | NÚMERO EFICAZ | [6 empty] | CAPACIDAD CARGA AXIAL | [9 empty] | B | 2.5 | 5.3 | 5.3 | 2.5 |  | Cortadura doble ¦ P. central acero | 300
1a | 11217.6 | 1a | 56088 | Cortadura simple ¦ Placa delgada | 8418.572 | 16837.14 | 27828.01 | fh,1,k | 28.044 | nef | 1.652775 | [5 empty] | Fax,Rk | 4809.32235 |  |  |  | Fv,R | 37698 |  |  |  | fu | 410 |  |  |  |  | Cortadura doble ¦ P. central madera ¦ Placa delgada | 100
1b | 8418.572 | 1b | 23273.56 | Cortadura simple ¦ Placa gruesa | 11636.78 |  |  | fh,2,k | 28.044 | [17 empty] | d | 10 |  |  |  |  | Cortadura doble ¦ P. central madera ¦ Placa gruesa | 100
2a | 11636.78 | 1c | 23811.32 | Cortadura doble ¦ P. central acero | 23273.56 | [21 empty] | t | 100
2b | 11905.66 | 2a | 84132 | Cortadura doble ¦ P. central madera ¦ Placa delgada | 16837.14 | [21 empty] | C. seguridad | 1.25
2c | 28044 | 2b | 16837.14 | Cortadura doble ¦ P. central madera ¦ Placa gruesa | 33674.29 | [21 empty] | p1 | 80 | [6 empty] | 1
|  | 3a | 84132 | [23 empty] | e1 | 50
|  | 3b | 33674.29 | [23 empty] | p2 | 60
[27 empty] | e2 | 30
[27 empty] | da | 12
[27 empty] | Fb,R | 820000
CAPACIDAD CORTADURA TIRAFONDOS
UNIONES TIRAFONDOS | [7 empty] | TIRAFONDOS MADERA-MADERA | [13 empty] | Blf | 0.75 | 0.34375
CAPACIDAD CARGA LATERAL | [7 empty] | fh,1,k | 26.1744 | fh,0,k | 26.1744 | [10 empty] | n | 2
UNIONES MADERA-MADERA | [7 empty] | fh,2,k | 26.1744 | [12 empty] | α | 0.5
Cortadura simple |  | Cortadura doble |  | Cortadura simple | 16413.58 | 32827.17 | 89786.78 | t1 | 100 | [12 empty] | fub | 600
1. | 41879.04 | 1. | 83758.08 | Cortadura doble | 32827.17 |  |  | t2 | 300 | [12 empty] | C. seguridad | 1.25
2. | 125637.12 | 2. | 125637.12 |  |  |  |  | β | 1 | [12 empty] | Ac | 201.056
3. | 125633.12 | 3. | 45901.94 |  |  |  |  | My,Rk | 243211.7
4. | 23561119.9 | 4. | 32827.17 |  |  |  |  | fu | 600 | [12 empty] | Fv,R | 72380.16
5. | 44925.48 | [6 empty] | d | 16
6. | 16413.58 | [6 empty] | α1 | 0
[8 empty] | α2 | 0
UNIONES TABLERO-MADERA | [7 empty] | TIRAFONDOS TABLERO-MADERA |  | TABLERO CONTRACHAPADO |  | OSB | [9 empty] | n | 1
Cortadura simple |  | Cortadura doble |  | Cortadura simple | 19010.47 | 19010.47 | 51996.22 | fh,1,k | 35.112 | fh,1,k | 35.112 | fh,1,k | 29.64301
1. | 56179.2 | 1. | 112358.4 | Cortadura doble | 38020.94 |  |  | fh,2,k | 35.112 | fh,2,k | 35.112 | fh,2,k | 29.64301 | [8 empty] | Fv,R | 36190.08
2. | 168537.6 | 2. | 168537.6 |  |  |  |  | β | 1
3. | 168533.6 | 3. | 44277.02
4. | 27296914.9 | 4. | 38020.94
5. | 59941.95
6. | 19010.47
CAPACIDAD APLASTAMIENTO TIRAFONDOS
[22 empty] | n | 2 |  |  |  | α | 0.8611111 | 0.9259259 | 0.8611111 | 1.463415 | 1 | Cortadura simple ¦ Placa delgada | 300
UNIONES ACERO-MADERA | [7 empty] | TIRAFONDOS ACERO-MADERA |  | NÚMERO EFICAZ | [6 empty] | CAPACIDAD CARGA AXIAL | [9 empty] | B | 2.188889 | 6.077778 | 2.188889 | 2.5 |  | Cortadura simple ¦ Placa gruesa | 300
Cortadura simple |  | Cortadura doble |  | Cortadura simple ¦ Placa delgada | 16413.58 | 32827.17 | 89786.78 | fh,1,k | 26.1744 | nef (Lateral) | 1.367568 | [5 empty] | Fax,Rk |  |  |  |  | Fv,R | 72380.16 |  |  |  | fu | 410 |  |  |  |  | Cortadura doble ¦ P. central acero | 300
1a | 16751.616 | 1a | 83758.08 | Cortadura simple ¦ Placa gruesa | 20691.93 |  |  | fh,2,k | 26.1744 | nef (Axial) | 3.482202 | [5 empty] | 1. Arranque | 27854.74 |  | fax,k | 9.998966 | [5 empty] | d | 16 |  |  |  |  | Cortadura doble ¦ P. central madera ¦ Placa delgada | 100
1b | 16413.58 | 1b | 41383.87 | Cortadura doble ¦ P. central acero | 41383.87 | [11 empty] | 2. Punzonamiento | 9010.714 |  | fhead,k | 10.108 | [5 empty] | t | 100 |  |  |  |  | Cortadura doble ¦ P. central madera ¦ Placa gruesa | 100
2a | 20691.93 | 1c | 46424.63 | Cortadura doble ¦ P. central madera ¦ Placa delgada | 32827.17 |  |  |  |  | kd | 1 | [15 empty] | C. seguridad | 1.25
2b | 23212.31 | 2a | 125637.12 | Cortadura doble ¦ P. central madera ¦ Placa gruesa | 65654.34 | [21 empty] | p1 | 60
2c | 41879.04 | 2b | 32827.17 | [23 empty] | e1 | 50
|  | 3a | 125637.12 | [23 empty] | p2 | 50
|  | 3b | 65654.34 | [23 empty] | e2 | 50
[27 empty] | da | 18
[27 empty] | Fb,R | 989183.2
UNIONES PASADORES | [21 empty] | CAPACIDAD CORTADURA PASADORES
CAPACIDAD CARGA LATERAL | [7 empty] | PASADORES MADERA-MADERA | [13 empty] | Blf | 0.8846154 | 0.8846154
UNIONES MADERA-MADERA | [7 empty] | fh,1,k | 23.0584 | fh,0,k | 23.0584 | [10 empty] | n | 2
Cortadura simple |  | Cortadura doble |  | Cortadura simple | 28595.08 | 43215.9 | 129390.8 | fh,2,k | 23.0584 | [12 empty] | α | 0.5
1. | 41966.288 | 1. | 83932.576 | Cortadura doble | 43215.9 |  |  | t1 | 70 | [12 empty] | fub | 360
2. | 119903.68 | 2. | 119903.68 |  |  |  |  | t2 | 200 | [12 empty] | C. seguridad | 1.25
3. | 120907.3 | 3. | 43215.9 |  |  |  |  | β | 1 | [12 empty] | Ac | 530.9135
4. | 59700531.8 | 4. | 57190.16 |  |  |  |  | My,Rk | 515649.3
5. | 44958.51 | [6 empty] | fu | 360 | [12 empty] | Fv,R | 135260.424
6. | 28595.08 | [6 empty] | d | 26
[8 empty] | α1 | 0
[8 empty] | α2 | 0
UNIONES TABLERO-MADERA
Cortadura simple |  | Cortadura doble |  | Cortadura simple | 26913.66 | 39696.62 | 118853.9 | PASADORES TABLERO-MADERA |  | TABLERO CONTRACHAPADO |  | OSB | [9 empty] | n | 2
1. | 37176.06 | 1. | 74352.12 | Cortadura doble | 39696.62 |  |  | fh,1,k | 20.42641 | fh,1,k | 30.932 | fh,1,k | 20.42641
2. | 106217.3 | 2. | 106217.3 |  |  |  |  | fh,2,k | 20.42641 | fh,2,k | 30.932 | fh,2,k | 20.42641 | [8 empty] | Fv,R | 135260.424
3. | 107105.9 | 3. | 39696.62 |  |  |  |  | β | 1
4. | 56187636.5 | 4. | 53827.32
5. | 40161.67
6. | 26913.66
UNIONES ACERO-MADERA | [26 empty] | CAPACIDAD APLASTAMIENTO PASADOR | [5 empty] | Cortadura simple ¦ Placa delgada | 200
Cortadura simple |  | Cortadura doble |  | Cortadura simple ¦ Placa delgada | 16786.5152 | 57190.16 | 171230.5 | PASADORES ACERO-MADERA |  | NÚMERO EFICAZ | [11 empty] | n | 2 |  |  |  | α | 0.5952381 | 0.5952381 | 1.416667 | 0.8780488 | 1 | Cortadura simple ¦ Placa gruesa | 200
1a | 16786.5152 | 1a | 83932.576 | Cortadura simple ¦ Placa gruesa | 22285.21 |  |  | fh,1,k | 23.0584 | nef | 1.497028 | [15 empty] | B | 2.3 | 3.3 | 2.3 | 2.5 |  | Cortadura doble ¦ P. central acero | 200
1b | 28595.08 | 1b | 44570.43 | Cortadura doble ¦ P. central acero | 44570.43 |  |  | fh,2,k | 23.0584 | [12 empty] | Fv,R | 135260.424 |  |  |  | fu | 410 |  |  |  |  | Cortadura doble ¦ P. central madera ¦ Placa delgada | 70
2a | 22285.21 | 1c | 80879.1 | Cortadura doble ¦ P. central madera ¦ Placa delgada | 57190.16 | [21 empty] | d | 26 |  |  |  |  | Cortadura doble ¦ P. central madera ¦ Placa gruesa | 70
2b | 40439.55 | 2a | 119903.68 | Cortadura doble ¦ P. central madera ¦ Placa gruesa | 80879.1 | [21 empty] | t | 70
2c | 41966.288 | 2b | 57190.16 | [23 empty] | C. seguridad | 1.25
|  | 3a | 119903.68 | [23 empty] | p1 | 140
|  | 3b | 80879.1 | [23 empty] | e1 | 50
[27 empty] | p2 | 80
[27 empty] | e2 | 50
[27 empty] | da | 28
[27 empty] | Fb,R | 817266.7